## Zone_déteriorat°_tension_HB
Determination de la zone de détérioration en tension du capteur (crayon : HB)
Paramètres pour calcul de Rcapteur
[8 empty] | R1 | 100000 | Vcc | 5
[8 empty] | R2 | 1000 | R5 | 10000
[8 empty] | R3 | 100000
[8 empty] | Dimensions du capteur (mm) |  | A | 0.45 | B | 1.05 | C | 0.3
[10 empty] | D | 2.35 | E | 0.2
[8 empty] | Type de feuille (grammage) |  |  | 160g/m²
[8 empty] | Expérimentateur coloriage |  |  | Calvin
|  |  | Rayon de courbure (cm) | [7 empty] | Rayon de courbure (cm)
Mesure n° |  | Sans rayon | 5 | 4 | 3 | 2 | 1 |  |  | Ro | 5 | 4 | 3 | 2 | 1
1 | Valeur de Vadc | 0.3 | 0.35 | 0.32 | 0.25 | 0.23 | 0.15 |  | Rcap | 168223333.3 | 144175714.3 | 157702500 | 201890000 | 219455217.4 | 336556666.7
| Vadc après mesure sans rayon |  | 0.3 | 0.3 | 0.3 | 0.24 | 0.18 |  | ΔR/Ro | 0 | -0.1429506 | -0.06254087 | 0.2001308 | 0.3045468 | 1.000654
2 | Valeur de Vadc | 0.35 | 0.3 | 0.22 | 0.15 | 0.12 | 0.14 |  | Rcap | 144175714.3 | 168223333.3 | 229435454.5 | 336556666.7 | 420723333.3 | 360604285.7
| Vadc après mesure sans rayon |  | 0.35 | 0.31 | 0.3 | 0.18 | 0.23 |  | ΔR/Ro | 0 | 0.1667938 | 0.5913599 | 1.334351 | 1.918129 | 1.501144
3 | Valeur de Vadc | 0.51 | 0.45 | 0.4 | 0.39 | 0.37 | 0.3 |  | Rcap | 98909607.8 | 112112222.2 | 126140000 | 129377179.5 | 136376486.5 | 168223333.3
| Vadc après mesure sans rayon |  | 0.51 | 0.45 | 0.5 | 0.39 | 0.33 |  | ΔR/Ro | -0.412034 | -0.3335513 | -0.2501635 | -0.2309201 | -0.1893129 | 0
4 | Valeur de Vadc | 0.6 | 0.55 | 0.53 | 0.5 | 0.45 | 0.36 |  | Rcap | 84056666.7 | 91708181.8 | 95173018.9 | 100890000 | 112112222.2 | 140167777.8
| Vadc après mesure sans rayon |  | 0.6 | 0.6 | 0.58 | 0.52 | 0.48 |  | ΔR/Ro | 0 | 0.09102806 | 0.1322483 | 0.2002617 | 0.3337695 | 0.6675391
5 | Valeur de Vadc | 0.42 | 0.38 | 0.36 | 0.35 | 0.32 | 0.24 |  | Valeur de Vadc | 120128095.2 | 132784736.8 | 140167777.8 | 144175714.3 | 157702500 | 210306666.7
| Vadc après mesure sans rayon |  | 0.42 | 0.42 | 0.42 | 0.38 | 0.3 |  | Vadc après mesure | 0.4291323 | 0.579705 | 0.6675391 | 0.7152205 | 0.8761451 | 1.501963
6 | Valeur de Vadc | 1.34 | 1.28 | 1.26 | 1.21 | 1.13 | 0.88 |  | Valeur de Vadc | 37576567.2 | 39343125 | 39969365.1 | 41625537.2 | 44580265.5 | 57276363.6
| Vadc après mesure sans rayon |  | 1.34 | 1.34 | 1.34 | 1.32 | 1.12 |  | R0 après mesure | -0.5529615 | -0.5319452 | -0.524495 | -0.504792 | -0.4696403 | -0.3185982
Conclusion: Une tendance se forme après les 6 mesures que nous avons effectué. En moyenne, le capteur commence à se détériorer dès que le rayon de courbure est inférieur à 3cm.

## Zone_déteriorat°_compression_HB
Determination de la zone de détérioration en compression du capteur (crayon : HB)
Paramètres pour calcul de Rcapteur
[8 empty] | R1 | 100000 | Vcc | 5
[8 empty] | R2 | 1000 | R5 | 10000
[8 empty] | R3 | 100000
[8 empty] | Dimensions du capteur (mm) |  | A | 0.45 | B | 1.05 | C | 0.3
[10 empty] | D | 2.35 | E | 0.2
[8 empty] | Type de feuille (grammage) |  |  | 160g/m²
[8 empty] | Expérimentateur coloriage |  |  | Calvin
Le capteur a été retourné et la partie graphite est collée au banc pour que le capteur subisse un mouvement de compression
|  |  | Rayon de courbure (cm) | [7 empty] | Rayon de courbure (cm)
Mesure n° |  | Sans rayon | 5 | 4 | 3 | 2 | 1 |  |  | Ro | 5 | 4 | 3 | 2 | 1
1 | Valeur de Vadc | 2.42 | 2.56 | 2.6 | 2.65 | 2.81 | 2.61 |  | Rcap | 20757768.6 | 19616562.5 | 19313076.9 | 18946603.8 | 17861530.2 | 19238659.0
| Vadc après mesure sans rayon |  | 2.42 | 2.42 | 2.4 | 2.39 | 1.95 |  | ΔR/Ro | 0 | -0.0549773 | -0.06959764 | -0.08725239 | -0.1395255 | -0.0731827
2 | Valeur de Vadc | 0.45 | 0.48 | 0.51 | 0.53 | 0.57 | 0.65 |  | Rcap | 112112222.2 | 105098333.3 | 98909607.8 | 95173018.9 | 88486491.2 | 77582307.7
| Vadc après mesure sans rayon |  | 0.45 | 0.45 | 0.45 | 0.45 | 0.36 |  | ΔR/Ro | 0 | -0.06256132 | -0.1177625 | -0.1510915 | -0.2107329 | -0.3079942
3 | Valeur de Vadc | 0.6 | 0.65 | 0.68 | 0.7 | 0.72 | 0.73 |  | Rcap | 84056666.7 | 77582307.7 | 74154705.9 | 72032857.1 | 70028888.9 | 69068082.2
| Vadc après mesure sans rayon |  | 0.6 | 0.6 | 0.58 | 0.5 | 0.53 |  | ΔR/Ro | 0 | -0.07702374 | -0.117801 | -0.1430441 | -0.1668848 | -0.1783152
4 | Valeur de Vadc | 2.05 | 2.15 | 2.23 | 2.25 | 2.18 | 2.55 |  | Rcap | 24524146.3 | 23378372.1 | 22535739.9 | 22334444.4 | 23055137.6 | 19693921.6
| Vadc après mesure sans rayon |  | 2.05 | 2.05 | 2 | 2 | 1.98 |  | ΔR/Ro | 0 | -0.04672025 | -0.08107954 | -0.08928759 | -0.0599005 | -0.1969579
5 | Valeur de Vadc | 1.4 | 1.48 | 1.55 | 1.58 | 1.56 | 1.66 |  | Rcap | 35961428.6 | 34011621.6 | 32470645.2 | 31852025.3 | 32261794.9 | 30311686.7
| Vadc après mesure sans rayon |  | 1.41 | 1.41 | 1.4 | 1.3 | 1.15 |  | ΔR/Ro | 0 | -0.0542194 | -0.09707021 | -0.1142725 | -0.1028778 | -0.1571056
6 | Valeur de Vadc | 1.72 | 1.76 | 1.81 | 1.86 | 1.92 | 2.1 |  | Rcap | 29250465.1 | 28583181.8 | 27790552.5 | 27040537.6 | 26192083.3 | 23937619.0
| Vadc après mesure sans rayon |  | 1.68 | 1.71 | 1.69 | 1.68 | 1.46 |  | ΔR/Ro | 0 | -0.02281274 | -0.04991075 | -0.07555187 | -0.1045584 | -0.1816329
Conclusion: Une tendance se forme après les 6 mesures que nous avons effectué. En moyenne, le capteur commence à se détériorer dès que le rayon de courbure est inférieur à 2cm.

## Mesure_comparaison_scotch_HB
Determination de la zone de détérioration en compression du capteur (crayon : HB)
Paramètres pour calcul de Rcapteur
| R1 | 100000 | Vcc | 5
| R2 | 1000 | R5 | 10000
| R3 | 100000
| Dimensions du capteur (mm) |  | A | 0.45 | B | 1.05 | C | 0.3
|  |  | D | 2.35 | E | 0.2
| Type de feuille (grammage) |  |  | 160g/m²
| Expérimentateur coloriage |  |  | Calvin
|  |  | Rayon de courbure (cm) | [7 empty] | Rayon de courbure (cm)
Mesure n° |  | Sans rayon | 5 | 4 | 3 | 2 | 1 |  |  | Ro | 5 | 4 | 3 | 2 | 1
1 (avec scotch) _ tension | Valeur de Vadc | 1.08 | 1.01 | 0.96 | 0.89 | 0.91 | 0.73 |  | Rcap | 46649259.3 | 49890000 | 52494166.7 | 56631573.0 | 55384505.5 | 69068082.2 | Vadc sans scotch initiale | 1.9
| Vadc après mesure sans rayon |  | 0.99 | 0.98 | 0.98 | 0.95 | 0.73 |  | ΔR/Ro | 0 | 0.06947036 | 0.1252948 | 0.2139865 | 0.1872537 | 0.4805826
2 (avec scotch) _ tension | Valeur de Vadc | 1.6 | 1.5 | 1.48 | 1.46 | 1.4 | 1.18 |  | Rcap | 31452500 | 33556666.7 | 34011621.6 | 34479041.1 | 35961428.6 | 42686610.2 | Vadc sans scotch initiale | 1.84
| Vadc après mesure sans rayon |  | 1.63 | 1.64 | 1.62 | 1.36 | 1.22 |  | ΔR/Ro | 0 | 0.06689982 | 0.08136465 | 0.09622577 | 0.1433568 | 0.357177
3 (avec scotch) _ tension | Valeur de Vadc | 1.32 | 1.1 | 1.09 | 1.03 | 1 | 0.82 |  | Rcap | 38147575.8 | 45799090.9 | 46220275.2 | 48919126.2 | 50390000 | 61475365.9 | Vadc sans scotch initiale | Oubli
| Vadc après mesure sans rayon |  | 1.17 | 1.09 | 1.09 | 1 | 0.95 |  | ΔR/Ro | 0 | 0.2005767 | 0.2116176 | 0.2823653 | 0.3209227 | 0.6115144
Conclusion : Au départ, on pensait que le scotch pourrait permettre de renforcer les fibres de papier qui semblaient se déformer avec des rayons de courbure faible et "casser" le capteur.
Tendance d'augmentation de la résistance lorsque nous diminuons le rayon de courbure est bien visible
Cependant, nous pouvons observer une augmentation initiale de la résistance entre la présence de scotch ou pas sur le même capteur ayant donc la même couche de graphite
Supposition : des particules du scotch bloquent la percolation des molécules de graphite et donc la circulation du courant à travers le capteur.
De plus, pas d'amélioration puisque nous pouvons aussi observer qu'à chaque étape, après la mesure sur le rayon de courbure, le capteur ne retrouve pas sa valeur initiale en résistance voire même cela a agravé la rupture du capteur.

## Mesure_3H
Mesure de la résistance relative avec le crayon 3H
Paramètres pour calcul de Rcapteur
| R1 | 100000 | Vcc | 5
| R2 | 1000 | R5 | 10000
| R3 | 100000
| Dimensions du capteur (mm) |  | A | 0.45 | B | 1.05 | C | 0.3
|  |  | D | 2.35 | E | 0.2
| Type de feuille (grammage) |  |  | 160g/m²
| Expérimentateur coloriage |  |  | Calvin
MESURE EN TENSION
|  |  | Rayon de courbure (cm) | [7 empty] | Rayon de courbure (cm)
Mesure n° |  | Sans rayon | 5 | 4 | 3 | 2 | 1 |  |  | Ro | 5 | 4 | 3 | 2 | 1
1 | Valeur de Vadc | 0.6 | 0.33 | 0.3 | 0.28 | 0.26 | 0.45 |  | Rcap | 84056666.7 | 152920303.0 | 168223333.3 | 180247142.9 | 194120769.2 | 112112222.2
| Vadc après mesure sans rayon |  | 0.6 | 0.6 | 0.6 | 0.6 | 0.52 |  | ΔR/Ro | 0 | 0.8192525 | 1.001309 | 1.144353 | 1.309404 | 0.3337695
2 | Valeur de Vadc | 0.2 | 0.16 | 0.14 | 0.13 | 0.1 | 0.14 |  | Rcap | 252390000 | 315515000 | 360604285.7 | 388351538.5 | 504890000 | 360604285.7
| Vadc après mesure sans rayon |  | 0.2 | 0.15 | 0.13 | 0.13 | 0.15 |  | ΔR/Ro | 0 | 0.250109 | 0.4287582 | 0.5386962 | 1.000436 | 0.4287582
MESURE EN COMPRESSION
|  |  | Rayon de courbure (cm) | [7 empty] | Rayon de courbure (cm)
Mesure n° |  | Sans rayon | 5 | 4 | 3 | 2 | 1 |  |  | Ro | 5 | 4 | 3 | 2 | 1
1 | Valeur de Vadc | 0.22 | 0.28 | 0.2 | 0.22 | 0.15 | 0.14 |  | Rcap | 229435454.5 | 180247142.9 | 252390000 | 229435454.5 | 336556666.7 | 360604285.7
| Vadc après mesure sans rayon |  | 0.24 | 0.24 | 0.21 | 0.18 | 0.18 |  | ΔR/Ro | 0 | -0.2143885 | 0.1000479 | 0 | 0.4668904 | 0.5717025
2 | Valeur de Vadc | 0.05 | 0.07 | 0.06 | 0.08 | 0.05 | 0.03 |  | Rcap | 1009890000 | 721318571.4 | 841556666.7 | 631140000 | 1009890000 | 1683223333.3
| Vadc après mesure sans rayon |  | 0.04 | 0.04 | 0.04 | 0.04 | 0.05 |  | ΔR/Ro | 0 | -0.2857454 | -0.1666848 | -0.3750408 | 0 | 0.6667393

## Mesure_2H
Mesure de la résistance relative avec le crayon 2H
Paramètres pour calcul de Rcapteur
| R1 | 100000 | Vcc | 5
| R2 | 1000 | R5 | 10000
| R3 | 100000
| Dimensions du capteur (mm) |  | A | 0.45 | B | 1.05 | C | 0.3
|  |  | D | 2.35 | E | 0.2
| Type de feuille (grammage) |  |  | 160g/m²
| Expérimentateur coloriage |  |  | Calvin
MESURE EN TENSION
|  |  | Rayon de courbure (cm) | [7 empty] | Rayon de courbure (cm)
Mesure n° |  | Sans rayon | 5 | 4 | 3 | 2 | 1 |  |  | Ro | 5 | 4 | 3 | 2 | 1
1 | Valeur de Vadc | 0.32 | 0.26 | 0.24 | 0.24 | 0.22 | 0.22 |  | Rcap | 157702500 | 194120769.2 | 210306666.7 | 210306666.7 | 229435454.5 | 229435454.5
| Vadc après mesure sans rayon |  | 0.3 | 0.29 | 0.3 | 0.26 | 0.26 |  | ΔR/Ro | 0 | 0.2309302 | 0.3335658 | 0.3335658 | 0.4548625 | 0.4548625
2 | Valeur de Vadc | 0.14 | 0.14 | 0.1 | 0.09 | 0.09 | 0.09 |  | Rcap | 360604285.7 | 360604285.7 | 504890000 | 561001111.1 | 561001111.1 | 561001111.1
| Vadc après mesure sans rayon |  | 0.13 | 0.13 | 0.13 | 0.13 | 0.09 |  | ΔR/Ro | 0 | 0 | 0.400122 | 0.555725 | 0.555725 | 0.555725
MESURE EN COMPRESSION
|  |  | Rayon de courbure (cm) | [7 empty] | Rayon de courbure (cm)
Mesure n° |  | Sans rayon | 5 | 4 | 3 | 2 | 1 |  |  | Ro | 5 | 4 | 3 | 2 | 1
1 | Valeur de Vadc | 0.12 | 0.13 | 0.11 | 0.08 | 0.13 | 0.12 |  | Rcap | 420723333.3 | 388351538.5 | 458980909.1 | 631140000 | 388351538.5 | 420723333.3
| Vadc après mesure sans rayon |  | 0.11 | 0.1 | 0.1 | 0.09 | 0.1 |  | ΔR/Ro | 0 | -0.07694319 | 0.09093286 | 0.5001307 | -0.07694319 | 0
2 | Valeur de Vadc | 0.2 | 0.23 | 0.24 | 0.19 | 0.25 | 0.17 |  | Rcap | 252390000 | 219455217.4 | 210306666.7 | 265679473.7 | 201890000 | 296948823.5
| Vadc après mesure sans rayon |  | 0.19 | 0.18 | 0.17 | 0.12 | 0.1 |  | ΔR/Ro | 0 | -0.1304916 | -0.1667393 | 0.05265452 | -0.2000872 | 0.1765475

## Mesure_H
Mesure de la résistance relative avec le crayon H
Paramètres pour calcul de Rcapteur
| R1 | 100000 | Vcc | 5
| R2 | 1000 | R5 | 10000
| R3 | 100000
| Dimensions du capteur (mm) |  | A | 0.45 | B | 1.05 | C | 0.3
|  |  | D | 2.35 | E | 0.2
| Type de feuille (grammage) |  |  | 160g/m²
| Expérimentateur coloriage |  |  | Calvin
MESURE EN TENSION
|  |  | Rayon de courbure (cm) | [7 empty] | Rayon de courbure (cm)
Mesure n° |  | Sans rayon | 5 | 4 | 3 | 2 | 1 |  |  | Ro | 5 | 4 | 3 | 2 | 1
1 | Valeur de Vadc | 3.17 | 2.92 | 2.8 | 2.8 | 2.74 | 2.54 |  | Rcap | 15820599.4 | 17184520.5 | 17925714.3 | 17925714.3 | 18320656.9 | 19771889.8
| Vadc après mesure sans rayon |  | 3.17 | 3.14 | 3.13 | 3 | 2.74 |  | ΔR/Ro | 0 | 0.08621173 | 0.1330616 | 0.1330616 | 0.1580255 | 0.249756
2 | Valeur de Vadc | 2 | 1.92 | 1.86 | 1.77 | 1.79 | 1.58 |  | Rcap | 25140000 | 26192083.3 | 27040537.6 | 28421073.4 | 28102290.5 | 31852025.3
| Vadc après mesure sans rayon |  | 1.98 | 2 | 2 | 1.92 | 1.7 |  | ΔR/Ro | 0 | 0.04184898 | 0.07559816 | 0.1305121 | 0.1178318 | 0.2669859
MESURE EN COMPRESSION
|  |  | Rayon de courbure (cm) | [7 empty] | Rayon de courbure (cm)
Mesure n° |  | Sans rayon | 5 | 4 | 3 | 2 | 1 |  |  | Ro | 5 | 4 | 3 | 2 | 1
1 | Valeur de Vadc | 2.56 | 2.65 | 2.7 | 2.78 | 2.88 | 3.8 |  | Rcap | 19616562.5 | 18946603.8 | 18593703.7 | 18055467.6 | 17424722.2 | 13179473.7
| Vadc après mesure sans rayon |  | 2.6 | 2.6 | 2.6 | 2.59 | 2.3 |  | ΔR/Ro | 0 | -0.03415271 | -0.05214261 | -0.07958045 | -0.1117342 | -0.3281456
2 | Valeur de Vadc | 1.66 | 1.73 | 1.75 | 1.76 | 1.8 | 2 |  | Rcap | 30311686.7 | 29080751.4 | 28747142.9 | 28583181.8 | 27945555.6 | 25140000
| Vadc après mesure sans rayon |  | 1.66 | 1.66 | 1.65 | 1.62 | 1.45 |  | ΔR/Ro | 0 | -0.04060926 | -0.0516152 | -0.05702437 | -0.07806003 | -0.1706169

## Mesure_B
Mesure de la résistance relative avec le crayon B
Paramètres pour calcul de Rcapteur
| R1 | 100000 | Vcc | 5
| R2 | 1000 | R5 | 10000
| R3 | 100000
| Dimensions du capteur (mm) |  | A | 0.45 | B | 1.05 | C | 0.3
|  |  | D | 2.35 | E | 0.2
| Type de feuille (grammage) |  |  | 160g/m²
| Expérimentateur coloriage |  |  | Calvin
MESURE EN TENSION
|  |  | Rayon de courbure (cm) | [7 empty] | Rayon de courbure (cm)
Mesure n° |  | Sans rayon | 5 | 4 | 3 | 2 | 1 |  |  | Ro | 5 | 4 | 3 | 2 | 1
1 | Valeur de Vadc | 4.66 | 4.55 | 4.53 | 4.45 | 4.32 | 3.74 |  | Rcap | 10726909.9 | 10988901.1 | 11037902.9 | 11238314.6 | 11579814.8 | 13392673.8
| Vadc après mesure sans rayon |  | 4.63 | 4.66 | 4.64 | 4.56 | 3.86 |  | ΔR/Ro | 0 | 0.02442374 | 0.02899185 | 0.04767494 | 0.07951078 | 0.2485118
2 | Valeur de Vadc | 4.53 | 4.35 | 4.32 | 4.22 | 4.06 | 3.28 |  | Rcap | 11037902.9 | 11499195.4 | 11579814.8 | 11856824.6 | 12328423.6 | 15286341.5
| Vadc après mesure sans rayon |  | 4.47 | 4.48 | 4.45 | 4.36 | 3.44 |  | ΔR/Ro | 0 | 0.04179168 | 0.04909555 | 0.07419179 | 0.1169172 | 0.3848955
MESURE EN COMPRESSION
|  |  | Rayon de courbure (cm) | [7 empty] | Rayon de courbure (cm)
Mesure n° |  | Sans rayon | 5 | 4 | 3 | 2 | 1 |  |  | Ro | 5 | 4 | 3 | 2 | 1
1 | Valeur de Vadc | 2.92 | 2.99 | 3.05 | 3.09 | 3.26 | 3.06 |  | Rcap | 17184520.5 | 16779632.1 | 16447377.0 | 16233042.1 | 15380797.5 | 16393268.0
| Vadc après mesure sans rayon |  | 2.93 | 2.92 | 2.83 | 2.85 | 2.55 |  | ΔR/Ro | 0 | -0.02356123 | -0.04289579 | -0.05536835 | -0.1049621 | -0.0460445
2 | Valeur de Vadc | 1.99 | 2.09 | 2.14 | 2.17 | 2.25 | 2.29 |  | Rcap | 25266884.4 | 24052679.4 | 23488130.8 | 23161889.4 | 22334444.4 | 21942401.7
| Vadc après mesure sans rayon |  | 1.99 | 1.98 | 1.95 | 2.03 | 1.75 |  | ΔR/Ro | 0 | -0.04805519 | -0.07039861 | -0.08331043 | -0.1160586 | -0.1315747

## Mesure_2B
Mesure de la résistance relative avec le crayon 2B
Paramètres pour calcul de Rcapteur
| R1 | 100000 | Vcc | 5
| R2 | 1000 | R5 | 10000
| R3 | 100000
| Dimensions du capteur (mm) |  | A | 0.45 | B | 1.05 | C | 0.3
|  |  | D | 2.35 | E | 0.2
| Type de feuille (grammage) |  |  | 160g/m²
| Expérimentateur coloriage |  |  | Calvin
MESURE EN TENSION
|  |  | Rayon de courbure (cm) | [7 empty] | Rayon de courbure (cm)
Mesure n° |  | Sans rayon | 5 | 4 | 3 | 2 | 1 |  |  | Ro | 5 | 4 | 3 | 2 | 1
1 | Valeur de Vadc | 2.01 | 1.91 | 1.9 | 1.84 | 1.6 | 1.26 |  | Rcap | 25014378.1 | 26329790.6 | 26468947.4 | 27335652.2 | 31452500 | 39969365.1
| Vadc après mesure sans rayon |  | 2.01 | 1.99 | 1.96 | 1.74 | 1.53 |  | ΔR/Ro | 0 | 0.05258626 | 0.05814933 | 0.09279759 | 0.2573769 | 0.5978556
2 | Valeur de Vadc | 3.33 | 3.17 | 3.1 | 3.05 | 2.91 | 2.45 |  | Rcap | 15055165.2 | 15820599.4 | 16180322.6 | 16447377.0 | 17243951.9 | 20502244.9
| Vadc après mesure sans rayon |  | 3.31 | 3.26 | 3.25 | 3.1 | 2.64\ |  | ΔR/Ro | 0 | 0.05084197 | 0.07473564 | 0.09247404 | 0.1453844 | 0.361808
MESURE EN COMPRESSION
|  |  | Rayon de courbure (cm) | [7 empty] | Rayon de courbure (cm)
Mesure n° |  | Sans rayon | 5 | 4 | 3 | 2 | 1 |  |  | Ro | 5 | 4 | 3 | 2 | 1
1 | Valeur de Vadc | 2.77 | 2.82 | 3.03 | 3.13 | 3.21 | 3.41 |  | Rcap | 18121046.9 | 17797801.4 | 16556666.7 | 16024185.3 | 15622087.2 | 14699384.2
| Vadc après mesure sans rayon |  | 2.79 | 2.75 | 2.85 | 2.9 | 2.61 |  | ΔR/Ro | 0 | -0.01783813 | -0.08632946 | -0.1157142 | -0.1379037 | -0.1888226
2 | Valeur de Vadc | 1.06 | 1.1 | 1.25 | 1.38 | 1.65 | 1.75 |  | Rcap | 47531509.4 | 45799090.9 | 40290000 | 36484202.9 | 30496060.6 | 28747142.9
| Vadc après mesure sans rayon |  | ]1.03 | 1.01 | 1.01 | 1.02 | 0.84 |  | ΔR/Ro | 0 | -0.03644779 | -0.1523518 | -0.2324207 | -0.3584033 | -0.3951982

## Mesure_3B
Mesure de la résistance relative avec le crayon B
Paramètres pour calcul de Rcapteur
| R1 | 100000 | Vcc | 5
| R2 | 1000 | R5 | 10000
| R3 | 100000
| Dimensions du capteur (mm) |  | A | 0.45 | B | 1.05 | C | 0.3
|  |  | D | 2.35 | E | 0.2
| Type de feuille (grammage) |  |  | 160g/m²
| Expérimentateur coloriage |  |  | Calvin
MESURE EN TENSION
|  |  | Rayon de courbure (cm) | [7 empty] | Rayon de courbure (cm)
Mesure n° |  | Sans rayon | 5 | 4 | 3 | 2 | 1 |  |  | Ro | 5 | 4 | 3 | 2 | 1
1 | Valeur de Vadc | 3.45 | 3.23 | 3.23 | 3.17 | 3.03 | 2.68 |  | Rcap | 14527681.2 | 15524674.9 | 15524674.9 | 15820599.4 | 16556666.7 | 18733283.6
| Vadc après mesure sans rayon |  | 3.38 | 3.4 | 3.38 | 3.28 | 2.95 |  | ΔR/Ro | 0 | 0.06862718 | 0.06862718 | 0.08899687 | 0.1396634 | 0.2894889
2 | Valeur de Vadc | 2.7 | 2.56 | 2.51 | 2.46 | 2.4 | 2.19 |  | Rcap | 18593703.7 | 19616562.5 | 20009521.9 | 20418455.3 | 20931666.7 | 22949360.7
| Vadc après mesure sans rayon |  | 2.67 | \2.65 | 2.66 | 2.65 | 2.4 |  | ΔR/Ro | 0 | 0.05501103 | 0.07614503 | 0.09813814 | 0.1257395 | 0.2342544
MESURE EN COMPRESSION
|  |  | Rayon de courbure (cm) | [7 empty] | Rayon de courbure (cm)
Mesure n° |  | Sans rayon | 5 | 4 | 3 | 2 | 1 |  |  | Ro | 5 | 4 | 3 | 2 | 1
1 | Valeur de Vadc | 0.5 | 0.66 | 0.65 | 0.71 | 0.82 | 0.85 |  | Rcap | 100890000 | 76405151.5 | 77582307.7 | 71016760.6 | 61475365.9 | 59301764.7
| Vadc après mesure sans rayon |  | 0.5 | 0.5 | 0.52 | 0.51 | 0.37 |  | ΔR/Ro | 0 | -0.2426886 | -0.2310208 | -0.2960971 | -0.3906694 | -0.4122137
2 | Valeur de Vadc | 0.6 | 0.65 | 0.69 | 0.75 | 0.8 | 0.72 |  | Rcap | 84056666.7 | 77582307.7 | 73078405.8 | 67223333.3 | 63015000 | 70028888.9
| Vadc après mesure sans rayon |  | 0.58 | 0.59 | 0.6 | 0.59 | 0.5 |  | ΔR/Ro | 0 | -0.07702374 | -0.1306055 | -0.2002617 | -0.2503272 | -0.1668848

## Mesure_différents_crayons
BANC DE TEST à partir de carton (low tech)
[12 empty] | Grammage du papier | 160g/m^2
[12 empty] | Epaisseur papier | 0.0188 | cm
[12 empty] | Formule | e/2R
[12 empty] | Dimension Capteur (cm) |  | A | 0.45 | B | 1.05 | C | 0.3
[14 empty] | D | 2.35 | E | 0.2
TENSION | [10 empty] | COMPRESSION
En fonction du rayon de courbure | [10 empty] | En fonction du rayon de courbure
|  |  | Rayon de courbure (cm) | [10 empty] | Rayon de courbure (cm)
Mesure n° |  |  | Sans rayon | 5 | 4 | 3 | 2 | 1 |  |  | Mesure n° |  |  | Sans rayon | 5 | 4 | 3 | 2 | 1
1 | Crayon | 3H | 0 | 0.8192525 | 1.001309 | 1.144353 | 1.309404 | 0.3337695 |  |  | 1 | Crayon | 3H | 0 | -0.2143885 | 0.1000479 | 0 | 0.4668904 | 0.5717025
|  | 2H | 0 | 0.2309302 | 0.3335658 | 0.3335658 | 0.4548625 | 0.4548625 |  |  |  |  | 2H | 0 | -0.07694319 | 0.09093286 | 0.5001307 | -0.07694319 | 0
|  | H | 0 | 0.08621173 | 0.1330616 | 0.1330616 | 0.1580255 | 0.249756 |  |  |  |  | H | 0 | -0.03415271 | -0.05214261 | -0.07958045 | -0.1117342 | -0.3281456
|  | HB | 0 | 0.09102806 | 0.1322483 | 0.2002617 | 0.3337695 | 0.6675391 |  |  |  |  | HB | 0 | -0.06256132 | -0.1177625 | -0.1510915 | -0.2107329 | -0.3079942
|  | B | 0 | 0.02442374 | 0.02899185 | 0.04767494 | 0.07951078 | 0.2485118 |  |  |  |  | B | 0 | -0.02356123 | -0.04289579 | -0.05536835 | -0.1049621 | -0.0460445
|  | 2B | 0 | 0.05258626 | 0.05814933 | 0.09279759 | 0.2573769 | 0.5978556 |  |  |  |  | 2B | 0 | -0.01783813 | -0.08632946 | -0.1157142 | -0.1379037 | -0.1888226
|  | 3B | 0 | 0.06862718 | 0.06862718 | 0.08899687 | 0.1396634 | 0.2894889 |  |  |  |  | 3B | 0 | -0.2426886 | -0.2310208 | -0.2960971 | -0.3906694 | -0.4122137
|  |  | Rayon de courbure (cm) | [10 empty] | Rayon de courbure (cm)
Mesure n° |  |  | Sans rayon | 5 | 4 | 3 | 2 | 1 |  |  | Mesure n° |  |  | Sans rayon | 5 | 4 | 3 | 2 | 1
2 | Crayon | 3H | 0 | 0.250109 | 0.4287582 | 0.5386962 | 1.000436 | 0.4287582 |  |  | 2 | Crayon | 3H | 0 | -0.2857454 | -0.1666848 | -0.3750408 | 0 | 0.6667393
|  | 2H | 0 | 0 | 0.400122 | 0.555725 | 0.555725 | 0.555725 |  |  |  |  | 2H | 0 | -0.1304916 | -0.1667393 | 0.05265452 | -0.2000872 | 0.1765475
|  | H | 0 | 0.04184898 | 0.07559816 | 0.1305121 | 0.1178318 | 0.2669859 |  |  |  |  | H | 0 | 0.1567522 | 0.1434822 | 0.1369603 | 0.1115973 | 0
|  | HB | 0 | 0.1667938 | 0.5913599 | 1.334351 | 1.918129 | 1.501144 |  |  |  |  | HB | 0 | -0.02281274 | -0.04991075 | -0.07555187 | -0.1045584 | -0.1816329
|  | B | 0 | 0.04179168 | 0.04909555 | 0.07419179 | 0.1169172 | 0.3848955 |  |  |  |  | B | 0 | -0.04805519 | -0.07039861 | -0.08331043 | -0.1160586 | -0.1315747
|  | 2B | 0 | 0.05084197 | 0.07473564 | 0.09247404 | 0.1453844 | 0.361808 |  |  |  |  | 2B | 0 | -0.03644779 | -0.1523518 | -0.2324207 | -0.3584033 | -0.3951982
|  | 3B | 0 | 0.05501103 | 0.07614503 | 0.09813814 | 0.1257395 | 0.2342544 |  |  |  |  | 3B | 0 | -0.07702374 | -0.1306055 | -0.2002617 | -0.2503272 | -0.1668848
|  |  | Déformation (unités) | [10 empty] | Déformation (unités)
Mesure n° |  |  | 0 | 0.00188 | 0.00235 | 0.003133333 | 0.0047 | 0.0094 |  |  | Mesure n° |  |  | 0 | 0.00188 | 0.00235 | 0.003133333 | 0.0047 | 0.0094
1 | Crayon | 3B | 0 | 0.06862718 | 0.06862718 | 0.08899687 | 0.1396634 | 0.2894889 |  |  | 1 | Crayon | 3B | 0 | -0.2426886 | -0.2310208 | -0.2960971 | -0.3906694 | -0.4122137
|  | 2B | 0 | 0.05258626 | 0.05814933 | 0.09279759 | 0.2573769 | 0.5978556 |  |  |  |  | 2B | 0 | -0.01783813 | -0.08632946 | -0.1157142 | -0.1379037 | -0.1888226
|  | B | 0 | 0.02442374 | 0.02899185 | 0.04767494 | 0.07951078 | 0.2485118 |  |  |  |  | B | 0 | -0.02356123 | -0.04289579 | -0.05536835 | -0.1049621 | -0.0460445
|  | HB | 0 | 0.09102806 | 0.1322483 | 0.2002617 | 0.3337695 | 0.6675391 |  |  |  |  | HB | 0 | -0.06256132 | -0.1177625 | -0.1510915 | -0.2107329 | -0.3079942
|  | H | 0 | 0.08621173 | 0.1330616 | 0.1330616 | 0.1580255 | 0.249756 |  |  |  |  | H | 0 | -0.03415271 | -0.05214261 | -0.07958045 | -0.1117342 | -0.3281456
|  | 2H | 0 | 0.2309302 | 0.3335658 | 0.3335658 | 0.4548625 | 0.4548625 |  |  |  |  | 2H | 0 | -0.07694319 | 0.09093286 | 0.5001307 | -0.07694319 | 0
|  | 3H | 0 | 0.8192525 | 1.001309 | 1.144353 | 1.309404 | 0.3337695 |  |  |  |  | 3H | 0 | -0.2143885 | 0.1000479 | 0 | 0.4668904 | 0.5717025
|  |  | Déformation (unités) | [10 empty] | Déformation (unités)
|  |  | 0 | 0.00188 | 0.00235 | 0.003133333 | 0.0047 | 0.0094 | [5 empty] | 0 | 0.00188 | 0.00235 | 0.003133333 | 0.0047 | 0.0094
2 | Crayon | 3B | 0 | 0.05501103 | 0.07614503 | 0.09813814 | 0.1257395 | 0.2342544 |  |  | 2 | Crayon | 3B | 0 | -0.07702374 | -0.1306055 | -0.2002617 | -0.2503272 | -0.1668848
|  | 2B | 0 | 0.05084197 | 0.07473564 | 0.09247404 | 0.1453844 | 0.361808 |  |  |  |  | 2B | 0 | -0.03644779 | -0.1523518 | -0.2324207 | -0.3584033 | -0.3951982
|  | B | 0 | 0.04179168 | 0.04909555 | 0.07419179 | 0.1169172 | 0.3848955 |  |  |  |  | B | 0 | -0.04805519 | -0.07039861 | -0.08331043 | -0.1160586 | -0.1315747
|  | HB | 0 | 0.1667938 | 0.5913599 | 1.334351 | 1.918129 | 1.501144 |  |  |  |  | HB | 0 | -0.02281274 | -0.04991075 | -0.07555187 | -0.1045584 | -0.1816329
|  | H | 0 | 0.04184898 | 0.07559816 | 0.1305121 | 0.1178318 | 0.2669859 |  |  |  |  | H | 0 | 0.1567522 | 0.1434822 | 0.1369603 | 0.1115973 | 0
|  | 2H | 0 | 0 | 0.400122 | 0.555725 | 0.555725 | 0.555725 |  |  |  |  | 2H | 0 | -0.1304916 | -0.1667393 | 0.05265452 | -0.2000872 | 0.1765475
|  | 3H | 0 | 0.250109 | 0.4287582 | 0.5386962 | 1.000436 | 0.4287582 |  |  |  |  | 3H | 0 | -0.2857454 | -0.1666848 | -0.3750408 | 0 | 0.6667393
|  | Zone de détérioration | 0 | 0 | 0 | 3.5 | 3.5 | 3.5 |  |  |  |  | Zone de détérioration | 0 | 0 | 0 | -3.5 | -3.5 | -3.5
| Mesure de la résistance relative (deltaR/R0) en fonction de la déformation | [10 empty] | Mesure de la résistance relative (deltaR/R0) en fonction de la déformation
[9 empty] | 0.003133333 | 1.4
[9 empty] | 0.0047 | 1.4