## Tri
Capteur graphite : meilleures dimensions
Matrice de Hadamard H8 => car 5 paramètres à prendre en compte
[8 empty] | Paramètres pas pris en compte | [5 empty] | 1 | 1 | 1 | 1 | 1 | 1 | 1 | 1
[8 empty] | * Le nombre de couche de graphite mis => pas mesurable | [5 empty] | 1 | -1 | 1 | -1 | 1 | -1 | 1 | -1
[8 empty] | * Le nombre de fibres papier qui sont rompus lors d’un essai | [5 empty] | 1 | 1 | -1 | -1 | 1 | 1 | -1 | -1
[8 empty] | Legende |  | A : largeur des pads [0.6 ; 1]cm |  |  |  | 1 | -1 | -1 | 1 | 1 | -1 | -1 | 1
[10 empty] | B : hauteur du pad [0.5 ; 1.5]cm |  |  |  | 1 | 1 | 1 | 1 | -1 | -1 | -1 | -1
[10 empty] | C : écartement des pads [0.3 ; 1] cm |  |  |  | 1 | -1 | 1 | -1 | -1 | 1 | -1 | 1
[10 empty] | D : longueur du capteur [1 ;5]cm |  |  |  | 1 | 1 | -1 | -1 | -1 | -1 | 1 | 1
[10 empty] | E : largeur du capteur [0.2 ;0.6]cm |  |  |  | 1 | -1 | -1 | 1 | -1 | 1 | 1 | -1
Générer des nombres aléatoires entre bornes : = min + alea()*(max-min)
[14 empty] | Ro | 19001520.9
[14 empty] | R1 | 100000 | Vcc | 5
[7 empty] | Mesure de Ro avec la pince au milieu | [6 empty] | R2 | 1000 | R5 | 100000
Souhait de faire 2 mesures pour chaque expérience avec un opérateur différent
|  | 8 |  |  |  |  | Sauf que problème de reproductibilité … (Parfois ça fonctionne et d'autres fois non) | [6 empty] | R3 | 100000 | Vadc | 2.63
N# | Constante | A | B | C | D | E | Y (mesure de Vadc _ Elé) | Y (mesure de Vadc Calvin) | Y (mesure de Vadc avec les deux opérateurs | (Ŷ) | Err | Err² |  | Matrice expérience non normée
1 | 1 | 1 | 1 | 1 | 1 | 1 | 0 | 2.63 | 2.63 | 3.105 | -0.475 | 0.225625 |  | 1 | 1.5 | 1 | 5 | 0.6
2 | 1 | -1 | 1 | -1 | 1 | -1 | 0 | 3.19 | 3.19 | 2.925 | 0.265 | 0.070225 |  | 0.6 | 1.5 | 0.3 | 5 | 0.2
3 | 1 | 1 | -1 | -1 | 1 | 1 | 4.4 | 0 | 4.4 | 3.925 | 0.475 | 0.225625 |  | 1 | 0.5 | 0.3 | 5 | 0.6
4 | 1 | -1 | -1 | 1 | 1 | -1 | 0 | 0.34 | 0.34 | 0.605 | -0.265 | 0.070225 |  | 0.6 | 0.5 | 1 | 5 | 0.2
5 | 1 | 1 | 1 | 1 | -1 | -1 | 0.33 | 0 | 0.33 | -0.145 | 0.475 | 0.225625 |  | 1 | 1.5 | 1 | 1 | 0.2
6 | 1 | -1 | 1 | -1 | -1 | 1 | 2.06 | 0 | 2.06 | 2.325 | -0.265 | 0.070225 |  | 0.6 | 1.5 | 0.3 | 1 | 0.6
7 | 1 | 1 | -1 | -1 | -1 | -1 | 0.2 | 0 | 0.2 | 0.675 | -0.475 | 0.225625 |  | 1 | 0.5 | 0.3 | 1 | 0.2
8 | 1 | -1 | -1 | 1 | -1 | 1 | 0 | 0.27 | 0.27 | 0.005 | 0.265 | 0.070225 |  | 0.6 | 0.5 | 1 | 1 | 0.6
| ∑col | 0 | 0 | 0 | 0 | 0 |  |  |  | ∑erreurs= | 0 | 1.1834
Créée à l'aide de la matrice aléatoire | [11 empty] | 0.5917
0.7692204
Modèle supposé : Y = a0 + a1*A+a2*B+a3*C+a4*D+a5*E
Analyse avec droitereg (mesure 2 opérateurs) | [7 empty] | Matrice de corrélation des coefficients
| E | D | C | B | A | Cste |  | R² | A | B | C | D | E
ai→ | 0.6625 | 0.9625 | -0.785 | 0.375 | 0.2125 | 1.6775 |  | A | 100%
σai→ | 0.2719605 | 0.2719605 | 0.2719605 | 0.2719605 | 0.2719605 | 0.2719605 |  | B | 0% | 100%
R²→ | 0.9361082 | 0.7692204 | #N/A | #N/A | #N/A | #N/A |  | C | 0% | 0% | 100%
| 5.860588 | 2 | #N/A | #N/A | #N/A | #N/A |  | D | 0% | 0% | 0% | 100%
SCE→ | 17.33855 | 1.1834 | #N/A | #N/A | #N/A | #N/A |  | E | 0% | 0% | 0% | 0% | 100%
Verifier le R² |  |  |  | Les dimensions C,D,E semblent avoir un impact assez important
Vérifier que les erreurs suivent une loi normale |  |  |  | Cste : valeur moyenne du résultat
Droite d'Henry ou plotter les erreurs
Comparer à la valeur moyenne a0
<10% de la valeur moyenne est négligeable
Test OK car les erreurs sont de part et d'autres de 0
Note on D35: CONSTANCIAS Christophe 207436: Ici appliquer DROITEREG

## Verif Err _ droite henry
| Err_moy | 0
| Err_s | 0.7692204
N# |  | Err | F | Norm(F) | Err norm
1 |  | -0.475 | 0.06097561 | -1.546635 | -1.189703
2 |  | -0.475 | 0.1585366 | -1.000491 | -0.7695977
3 |  | -0.265 | 0.2560976 | -0.6554235 | -0.5041651
4 |  | -0.265 | 0.3536585 | -0.3754618 | -0.2888128
5 |  | 0.265 | 0.4512195 | -0.1225808 | -0.09429168
6 |  | 0.265 | 0.5487805 | 0.1225808 | 0.09429168
7 |  | 0.475 | 0.6463415 | 0.3754618 | 0.2888128
8 |  | 0.475 | 0.7439024 | 0.6554235 | 0.5041651
9 |  |  | 0.8414634 | 1.000491 | 0.7695977
10 |  |  | 0.9390244 | 1.546635 | 1.189703
Note on D4: CONSTANCIAS Christophe 207436: Ici copier les Résidus : (Ymesr-Ymodèle) les classer par ordre croissant