## Mesure_différents_crayons
BANC DE TEST à partir de matériaux réutilisés (bouchons, boite de céréales) _ low tech | [8 empty] | BANC DE TEST à partir de carton (low tech) | [8 empty] | BANC DE TEST à partir du modèle imprimante 3D
PHOTO DU BANC | [8 empty] | PHOTO DU BANC | [8 empty] | PHOTO DU BANC
Remarques : Après le rayon de courbure à 1cm => déformation plastique de la feuille qui ne permet pas au capteur de revenir à sa
valeur initiale de résistance
Dimension Capteur |  | ?? | [6 empty] | Mesure avec capteur test n°2 => pas revenu à la même valeur de Ro finale = 3V
Type de papier |  | ??
En fonction du rayon de courbure | [8 empty] | En fonction du rayon de courbure | [8 empty] | En fonction du rayon de courbure
|  |  | Rayon de courbure (cm) | [8 empty] | Rayon de courbure (cm) | [8 empty] | Rayon de courbure (cm)
Mesure n° |  |  | 0 (Ro) | 1 | 1.5 | 2 | 3 | 4 | Mesure n° |  |  | 0 (Ro) | 1 | 2 | 3 | 4 | 5 | Mesure n° |  |  | 0 (Ro) | 1 | 1.5 | 2 | 3 | 4
1 | Crayon | 2B | [6 empty] | 1 | Crayon | 2B | [6 empty] | 1 | Crayon | 2B
|  | B | [8 empty] | B | [8 empty] | B
|  | HB | [8 empty] | HB | [8 empty] | HB
|  | 2H | [8 empty] | 2H | [8 empty] | 2H
|  | ?? | [8 empty] | ?? | [8 empty] | ??
|  |  | Rayon de courbure (cm) | [8 empty] | Rayon de courbure (cm) | [8 empty] | Rayon de courbure (cm)
|  |  | 0 (Ro) | 1 | 1.5 | 2 | 3 | 4 |  |  |  | 0 (Ro) | 1 | 2 | 3 | 4 | 5 |  |  |  | 0 (Ro) | 1 | 1.5 | 2 | 3 | 4
2 | Crayon | 2B | [6 empty] | 2 | Crayon | 2B | [6 empty] | 2 | Crayon | 2B
|  | B | [8 empty] | B | [8 empty] | B
|  | HB | [8 empty] | HB | 4.5 | 2.56 | 3 | 3.36 | 3.45 | 3.84 |  |  | HB
|  | 2H | [8 empty] | 2H | [8 empty] | 2H
|  | ?? | [8 empty] | ?? | [8 empty] | ??
En fonction de la déformation
|  |  | Déformation (unités) | [8 empty] | Déformation (unités) | [8 empty] | Déformation (unités)
Mesure n° |  |  | 0 | A calculer | A calculer | A calculer | A calculer | A calculer | Mesure n° |  |  | 0 | A calculer | A calculer | A calculer | A calculer | A calculer | Mesure n° |  |  | 0 | A calculer | A calculer | A calculer | A calculer | A calculer
1 | Crayon | 2B | [6 empty] | 1 | Crayon | 2B | [6 empty] | 1 | Crayon | 2B
|  | B | [8 empty] | B | [8 empty] | B
|  | HB | [8 empty] | HB | [8 empty] | HB
|  | 2H | [8 empty] | 2H | [8 empty] | 2H
|  | ?? | [8 empty] | ?? | [8 empty] | ??
|  |  | Déformation (unités) | [8 empty] | Déformation (unités) | [8 empty] | Déformation (unités)
|  |  | 0 | A calculer | A calculer | A calculer | A calculer | A calculer |  |  |  | 0 | A calculer | A calculer | A calculer | A calculer | A calculer |  |  |  | 0 | A calculer | A calculer | A calculer | A calculer | A calculer
2 | Crayon | 2B | [6 empty] | 2 | Crayon | 2B | [6 empty] | 2 | Crayon | 2B
|  | B | [8 empty] | B | [8 empty] | B
|  | HB | [8 empty] | HB | [8 empty] | HB
|  | 2H | [8 empty] | 2H | [8 empty] | 2H
|  | ?? | [8 empty] | ?? | [8 empty] | ??
Mesure de la résistance relative (deltaR/R0) en fonction de la déformation

## Zones_déterioration_tension
| Expérience en tension => photo | [6 empty] | R1 | 100000 | Vcc | 5
| Dimension du capteur | [6 empty] | R2 | 1000 | R5 | 100000
| Type de feuille | [6 empty] | R3 | 100000
Titre tableaux
|  |  | Rayon de courbure (cm) | [6 empty] | Rayon de courbure (cm)
Mesure n° |  | Sans rayon | 5 | 4 | 3 | 2 | 1 |  | Ro | 5 | 4 | 3 | 2 | 1
1 | Valeur de Vadc | 0.3 | 0.35 | 0.32 | 0.25 | 0.23 | 0.15 | Rcap | 168133333.3 | 144085714.3 | 157612500 | 201800000 | 219365217.4 | 336466666.7
| Vadc après mesure sans rayon |  | 0.3 | 0.3 | 0.3 | 0.24 | 0.18 | ΔR/Ro | 0 | -0.1430271 | -0.06257435 | 0.2002379 | 0.3047099 | 1.00119
2 | Valeur de Vadc | 0.35 | 0.3 | 0.22 | 0.15 | 0.12 | 0.14 | Rcap | 144085714.3 | 168133333.3 | 229345454.5 | 336466666.7 | 420633333.3 | 360514285.7
| Vadc après mesure sans rayon |  | 0.35 | 0.31 | 0.3 | 0.18 | 0.23 | ΔR/Ro | 0 | 0.166898 | 0.5917293 | 1.335184 | 1.919327 | 1.502082
3 | Valeur de Vadc | 0.51 | 0.45 | 0.4 | 0.39 | 0.37 | 0.3 | Rcap | 98819607.8 | 112022222.2 | 126050000 | 129287179.5 | 136286486.5 | 168133333.3
| Vadc après mesure sans rayon |  | 0.51 | 0.45 | 0.5 | 0.39 | 0.33 | ΔR/Ro | -0.4122545 | -0.3337298 | -0.2502974 | -0.2310437 | -0.1894142 | 0
4 | Valeur de Vadc | 0.6 | 0.55 | 0.53 | 0.5 | 0.45 | 0.36 | Rcap | 83966666.7 | 91618181.8 | 95083018.9 | 100800000 | 112022222.2 | 140077777.8
| Vadc après mesure sans rayon |  | 0.6 | 0.6 | 0.58 | 0.52 | 0.48 | ΔR/Ro | 0 | 0.09112563 | 0.1323901 | 0.2004764 | 0.3341273 | 0.6682546
5 | Valeur de Vadc | 0.42 | 0.38 | 0.36 | 0.35 | 0.32 | 0.24 | Valeur de Vadc
| Vadc après mesure sans rayon |  | 0.42 | 0.42 | 0.42 | 0.38 | 0.3 | Vadc après mesure
6 | Valeur de Vadc | 1.34 | 1.28 | 1.26 | 1.21 | 1.13 | 0.88 | Valeur de Vadc
| Vadc après mesure sans rayon |  | 1.34 | 1.34 | 1.34 | 1.32 | 1.12 | R0 après mesure

## Zones_déterioration_compression
| Expérience en compression => photo | [6 empty] | R1 | 100000 | Vcc | 5
| Dimension du capteur | [6 empty] | R2 | 1000 | R5 | 100000
| Type de feuille | [6 empty] | R3 | 100000
Titre tableaux
|  |  | Rayon de courbure (cm) | [6 empty] | Rayon de courbure (cm)
Mesure n° |  | Sans rayon | 5 | 4 | 3 | 2 | 1 |  | Ro | 5 | 4 | 3 | 2 | 1
1 | Valeur de Vadc | 2.42 | 2.56 | 2.6 | 2.65 | 2.81 | 2.61 | Rcap | 20667768.6 | 19526562.5 | 19223076.9 | 18856603.8 | 17771530.2 | 19148659.0
| Vadc après mesure sans rayon |  | 2.42 | 2.42 | 2.4 | 2.39 | 1.95 | ΔR/Ro | 0 | -0.05521671 | -0.06990071 | -0.08763234 | -0.1401331 | -0.07350138
2 | Valeur de Vadc | 0.45 | 0.48 | 0.51 | 0.53 | 0.57 | 0.65 | Rcap | 112022222.2 | 105008333.3 | 98819607.8 | 95083018.9 | 88396491.2 | 77492307.7
| Vadc après mesure sans rayon |  | 0.45 | 0.45 | 0.45 | 0.45 | 0.36 | ΔR/Ro | 0 | -0.06261159 | -0.1178571 | -0.1512129 | -0.2109022 | -0.3082416
3 | Valeur de Vadc | 0.6 | 0.65 | 0.68 | 0.7 | 0.72 | 0.73 | Rcap | 83966666.7 | 77492307.7 | 74064705.9 | 71942857.1 | 69938888.9 | 68978082.2
| Vadc après mesure sans rayon |  | 0.6 | 0.6 | 0.58 | 0.5 | 0.53 | ΔR/Ro | 0 | -0.0771063 | -0.1179273 | -0.1431974 | -0.1670636 | -0.1785064
4 | Valeur de Vadc | [6 empty] | Rcap | #DIV/0! | #DIV/0! | #DIV/0! | #DIV/0! | #DIV/0! | #DIV/0!
| Vadc après mesure sans rayon | [6 empty] | ΔR/Ro | #DIV/0! | #DIV/0! | #DIV/0! | #DIV/0! | #DIV/0! | #DIV/0!
5 | Valeur de Vadc | [6 empty] | Valeur de Vadc
| Vadc après mesure sans rayon | [6 empty] | Vadc après mesure
6 | Valeur de Vadc | 1.34 | 1.28 | 1.26 | 1.21 | 1.13 | 0.88 | Valeur de Vadc
| Vadc après mesure sans rayon |  | 1.34 | 1.34 | 1.34 | 1.32 | 1.12 | R0 après mesure