## Mesure_comparaison_scotch_HB
Influence du scotch sur la mesure (crayon : HB)
Paramètres pour calcul de Rcapteur
| R1 | 100000 | Vcc | 5
| R2 | 1000 | R5 | 10000
| R3 | 100000
| Dimensions du capteur (mm) |  | A | 0.45 | B | 1.05 | C | 0.3
|  |  | D | 2.35 | E | 0.2
| Type de feuille (grammage) |  |  | 160g/m²
| Expérimentateur coloriage |  |  | Calvin
|  |  | Rayon de courbure (cm) | [7 empty] | Rayon de courbure (cm)
Mesure n° |  | Sans rayon | 5 | 4 | 3 | 2 | 1 |  |  | Ro | 5 | 4 | 3 | 2 | 1
1 (avec scotch) _ tension | Valeur de Vadc | 1.08 | 1.01 | 0.96 | 0.89 | 0.91 | 0.73 |  | Rcap | 46649259.3 | 49890000 | 52494166.7 | 56631573.0 | 55384505.5 | 69068082.2 | Vadc sans scotch initiale | 1.9
| Vadc après mesure sans rayon |  | 0.99 | 0.98 | 0.98 | 0.95 | 0.73 |  | ΔR/Ro | 0 | 0.06947036 | 0.1252948 | 0.2139865 | 0.1872537 | 0.4805826
2 (avec scotch) _ tension | Valeur de Vadc | 1.6 | 1.5 | 1.48 | 1.46 | 1.4 | 1.18 |  | Rcap | 31452500 | 33556666.7 | 34011621.6 | 34479041.1 | 35961428.6 | 42686610.2 | Vadc sans scotch initiale | 1.84
| Vadc après mesure sans rayon |  | 1.63 | 1.64 | 1.62 | 1.36 | 1.22 |  | ΔR/Ro | 0 | 0.06689982 | 0.08136465 | 0.09622577 | 0.1433568 | 0.357177
3 (avec scotch) _ tension | Valeur de Vadc | 1.32 | 1.1 | 1.09 | 1.03 | 1 | 0.82 |  | Rcap | 38147575.8 | 45799090.9 | 46220275.2 | 48919126.2 | 50390000 | 61475365.9 | Vadc sans scotch initiale | Oubli
| Vadc après mesure sans rayon |  | 1.17 | 1.09 | 1.09 | 1 | 0.95 |  | ΔR/Ro | 0 | 0.2005767 | 0.2116176 | 0.2823653 | 0.3209227 | 0.6115144
Conclusion : Au départ, on pensait que le scotch pourrait permettre de renforcer les fibres de papier qui semblaient se déformer avec des rayons de courbure faible et "casser" le capteur.
Tendance d'augmentation de la résistance lorsque nous diminuons le rayon de courbure est bien visible
Cependant, nous pouvons observer une augmentation initiale de la résistance entre la présence de scotch ou pas sur le même capteur ayant donc la même couche de graphite
Supposition : des particules du scotch bloquent la percolation des molécules de graphite et donc la circulation du courant à travers le capteur.
De plus, pas d'amélioration puisque nous pouvons aussi observer qu'à chaque étape, après la mesure sur le rayon de courbure, le capteur ne retrouve pas sa valeur initiale en résistance voire même cela a agravé la rupture du capteur.