## Tension_HB
Determination de la zone de non-destruction en tension du capteur (crayon : HB)
Paramètres pour calcul de Rcapteur
[8 empty] | R1 | 100000 | Vcc | 5
[8 empty] | R2 | 1000 | R5 | 10000
[8 empty] | R3 | 100000
[8 empty] | Dimensions du capteur (mm) |  | A | 0.45 | B | 1.05 | C | 0.3
[10 empty] | D | 2.35 | E | 0.2
[8 empty] | Type de feuille (grammage) |  |  | 160g/m²
[8 empty] | Expérimentateur coloriage |  |  | Calvin
|  |  | Rayon de courbure (cm) | [7 empty] | Rayon de courbure (cm)
Mesure n° |  | Sans rayon | 5 | 4 | 3 | 2 | 1 |  |  | Ro_initiale | 5 | 4 | 3 | 2 | 1
1 | Valeur de Vadc | 0.3 | 0.35 | 0.32 | 0.25 | 0.23 | 0.15 |  | Ro_apres_mesure | 168223333.3 | 168223333.3 | 168223333.3 | 168223333.3 | 210306666.7 | 280445555.6
| Vadc après mesure sans rayon |  | 0.3 | 0.3 | 0.3 | 0.24 | 0.18 |  | ¦Ro_apres_mes - Ro_initiale¦ | 0 | 0 | 0 | 0 | 42083333.3 | 112222222.2
| ¦Vadc_apres_mes - Vadc_initiale¦ | 0 | 0 | 0 | 0 | 0.06 | 0.12
2 | Valeur de Vadc | 0.35 | 0.3 | 0.22 | 0.15 | 0.12 | 0.14 |  | Rcap | 144175714.3 | 144175714.3 | 162793225.8 | 168223333.3 | 280445555.6 | 219455217.4
| Vadc après mesure sans rayon |  | 0.35 | 0.31 | 0.3 | 0.18 | 0.23 |  | ¦Ro_apres_mes - Ro_initiale¦ | 0 | 0 | 18617511.5 | 24047619.0 | 136269841.3 | 75279503.1
| ¦Vadc_apres_mes - Vadc_initiale¦ | 0 | 0 | 0.04 | 0.05 | 0.17 | 0.12
3 | Valeur de Vadc | 0.51 | 0.45 | 0.4 | 0.39 | 0.37 | 0.3 |  | Rcap | 98909607.8 | 98909607.8 | 112112222.2 | 100890000 | 129377179.5 | 152920303.0
| Vadc après mesure sans rayon |  | 0.51 | 0.45 | 0.5 | 0.39 | 0.33 |  | ¦Ro_apres_mes - Ro_initiale¦ | 0 | 0 | 13202614.4 | 1980392.2 | 30467571.6 | 54010695.2
| ¦Vadc_apres_mes - Vadc_initiale¦ | 0 | 0 | 0.06 | 0.01 | 0.12 | 0.18
4 | Valeur de Vadc | 0.6 | 0.55 | 0.53 | 0.5 | 0.45 | 0.36 |  | Rcap | 84056666.7 | 84056666.7 | 84056666.7 | 86958965.5 | 97005384.6 | 105098333.3
| Vadc après mesure sans rayon |  | 0.6 | 0.6 | 0.58 | 0.52 | 0.48 |  | ¦Ro_apres_mes - Ro_initiale¦ | 0 | 0 | 0 | 2902298.9 | 12948717.9 | 21041666.7
| ¦Vadc_apres_mes - Vadc_initiale¦ | 0 | 0 | 0 | 0.02 | 0.08 | 0.12
5 | Valeur de Vadc | 0.42 | 0.38 | 0.36 | 0.35 | 0.32 | 0.24 |  | Rcap | 120128095.2 | 120128095.2 | 120128095.2 | 120128095.2 | 132784736.8 | 168223333.3
| Vadc après mesure sans rayon |  | 0.42 | 0.42 | 0.42 | 0.38 | 0.3 |  | ¦Ro_apres_mes - Ro_initiale¦ | 0 | 0 | 0 | 0 | 12656641.6 | 48095238.1
| ¦Vadc_apres_mes - Vadc_initiale¦ | 0 | 0 | 0 | 0 | 0.04 | 0.12
6 | Valeur de Vadc | 1.34 | 1.28 | 1.26 | 1.21 | 1.13 | 0.88 |  | Rcap | 37576567.2 | 37576567.2 | 37576567.2 | 37576567.2 | 38147575.8 | 44979285.7
| Vadc après mesure sans rayon |  | 1.34 | 1.34 | 1.34 | 1.32 | 1.12 |  | ¦Ro_apres_mes - Ro_initiale¦ | 0 | 0 | 0 | 0 | 571008.6 | 7402718.6
| ¦Vadc_apres_mes - Vadc_initiale¦ | 0 | 0 | 0 | 0 | 0.02 | 0.22
Conclusion: Une tendance se forme après les 6 mesures que nous avons effectué. En moyenne, le capteur commence à se détériorer dès que le rayon de courbure est inférieur à 3cm.

## Compression_HB
Determination de la zone de non-destruction en compression du capteur (crayon : HB)
Paramètres pour calcul de Rcapteur
[8 empty] | R1 | 100000 | Vcc | 5
[8 empty] | R2 | 1000 | R5 | 10000
[8 empty] | R3 | 100000
[8 empty] | Dimensions du capteur (mm) |  | A | 0.45 | B | 1.05 | C | 0.3
[10 empty] | D | 2.35 | E | 0.2
[8 empty] | Type de feuille (grammage) |  |  | 160g/m²
[8 empty] | Expérimentateur coloriage |  |  | Calvin
Le capteur a été retourné et la partie graphite est collée au banc pour que le capteur subisse un mouvement de compression
|  |  | Rayon de courbure (cm) | [7 empty] | Rayon de courbure (cm)
Mesure n° |  | Sans rayon | 5 | 4 | 3 | 2 | 1 |  |  | Ro_initiale | 5 | 4 | 3 | 2 | 1
1 | Valeur de Vadc | 2.42 | 2.56 | 2.6 | 2.65 | 2.81 | 2.61 |  | Ro_apres_mesure | 20757768.6 | 20757768.6 | 20757768.6 | 20931666.7 | 21019707.1 | 25787435.9
| Vadc après mesure sans rayon |  | 2.42 | 2.42 | 2.4 | 2.39 | 1.95 |  | ¦Ro_apres_mes - Ro_initiale¦ | 0 | 0 | 0 | 173898.1 | 261938.5 | 5029667.3
| ¦Vadc_apres_mes - Vadc_initiale¦ | 0 | 0 | 0 | 0.02 | 0.03 | 0.47
2 | Valeur de Vadc | 0.45 | 0.48 | 0.51 | 0.53 | 0.57 | 0.65 |  | Rcap | 112112222.2 | 112112222.2 | 112112222.2 | 112112222.2 | 112112222.2 | 140167777.8
| Vadc après mesure sans rayon |  | 0.45 | 0.45 | 0.45 | 0.45 | 0.36 |  | ¦Ro_apres_mes - Ro_initiale¦ | 0 | 0 | 0 | 0 | 0 | 28055555.6
| ¦Vadc_apres_mes - Vadc_initiale¦ | 0 | 0 | 0 | 0 | 0 | 0.09
3 | Valeur de Vadc | 0.6 | 0.65 | 0.68 | 0.7 | 0.72 | 0.73 |  | Rcap | 84056666.7 | 84056666.7 | 84056666.7 | 86958965.5 | 100890000 | 95173018.9
| Vadc après mesure sans rayon |  | 0.6 | 0.6 | 0.58 | 0.5 | 0.53 |  | ¦Ro_apres_mes - Ro_initiale¦ | 0 | 0 | 0 | 2902298.9 | 16833333.3 | 11116352.2
| ¦Vadc_apres_mes - Vadc_initiale¦ | 0 | 0 | 0 | 0.02 | 0.1 | 0.07
4 | Valeur de Vadc | 2.05 | 2.15 | 2.23 | 2.25 | 2.18 | 2.55 |  | Rcap | 24524146.3 | 24524146.3 | 24524146.3 | 25140000 | 25140000 | 25395050.5
| Vadc après mesure sans rayon |  | 2.05 | 2.05 | 2 | 2 | 1.98 |  | ¦Ro_apres_mes - Ro_initiale¦ | 0 | 0 | 0 | 615853.7 | 615853.7 | 870904.2
| ¦Vadc_apres_mes - Vadc_initiale¦ | 0 | 0 | 0 | 0.05 | 0.05 | 0.07
5 | Valeur de Vadc | 1.4 | 1.48 | 1.55 | 1.58 | 1.56 | 1.66 |  | Rcap | 35961428.6 | 35961428.6 | 35961428.6 | 35961428.6 | 38736153.8 | 43803043.5
| Vadc après mesure sans rayon |  | 1.4 | 1.4 | 1.4 | 1.3 | 1.15 |  | ¦Ro_apres_mes - Ro_initiale¦ | 0 | 0 | 0 | 0 | 2774725.3 | 7841614.9
| ¦Vadc_apres_mes - Vadc_initiale¦ | 0 | 0 | 0 | 0 | 0.1 | 0.25
6 | Valeur de Vadc | 1.72 | 1.76 | 1.81 | 1.86 | 1.92 | 2.1 |  | Rcap | 29250465.1 | 29949523.8 | 29422163.7 | 29771656.8 | 29949523.8 | 34479041.1
| Vadc après mesure sans rayon |  | 1.68 | 1.71 | 1.69 | 1.68 | 1.46 |  | ¦Ro_apres_mes - Ro_initiale¦ | 0 | 699058.7 | 171698.6 | 521191.7 | 699058.7 | 5228576.0
| ¦Vadc_apres_mes - Vadc_initiale¦ | 0 | 0.04 | 0.01 | 0.03 | 0.04 | 0.26
Conclusion: Une tendance se forme après les 6 mesures que nous avons effectué. En moyenne, le capteur commence à se détériorer dès que le rayon de courbure est inférieur à 2cm.

## Mesure_3H
Determination de la zone de non-destruction du capteur (crayon : 3H)
Paramètres pour calcul de Rcapteur
| R1 | 100000 | Vcc | 5
| R2 | 1000 | R5 | 10000
| R3 | 100000
| Dimensions du capteur (mm) |  | A | 0.45 | B | 1.05 | C | 0.3
|  |  | D | 2.35 | E | 0.2
| Type de feuille (grammage) |  |  | 160g/m²
| Expérimentateur coloriage |  |  | Calvin
MESURE EN TENSION
|  |  | Rayon de courbure (cm) | [7 empty] | Rayon de courbure (cm)
Mesure n° |  | Sans rayon | 5 | 4 | 3 | 2 | 1 |  |  | Ro_initiale | 5 | 4 | 3 | 2 | 1
1 | Valeur de Vadc | 0.6 | 0.33 | 0.3 | 0.28 | 0.26 | 0.45 |  | Ro_apres_mesure | 84056666.7 | 84056666.7 | 84056666.7 | 84056666.7 | 84056666.7 | 97005384.6
| Vadc après mesure sans rayon |  | 0.6 | 0.6 | 0.6 | 0.6 | 0.52 |  | ¦Ro_apres_mes - Ro_initiale¦ | 0 | 0 | 0 | 0 | 0 | 12948717.9
| ¦Vadc_apres_mes - Vadc_initiale¦ | 0 | 0 | 0 | 0 | 0 | 0.08
2 | Valeur de Vadc | 0.2 | 0.16 | 0.14 | 0.13 | 0.1 | 0.14 |  | Ro_apres_mesure | 252390000 | 252390000 | 336556666.7 | 388351538.5 | 388351538.5 | 336556666.7
| Vadc après mesure sans rayon |  | 0.2 | 0.15 | 0.13 | 0.13 | 0.15 |  | ¦Ro_apres_mes - Ro_initiale¦ | 0 | 0 | 84166666.7 | 135961538.5 | 135961538.5 | 84166666.7
| ¦Vadc_apres_mes - Vadc_initiale¦ | 0 | 0 | 0.05 | 0.07 | 0.07 | 0.05
MESURE EN COMPRESSION
|  |  | Rayon de courbure (cm) | [7 empty] | Rayon de courbure (cm)
Mesure n° |  | Sans rayon | 5 | 4 | 3 | 2 | 1 |  |  | Ro_initiale | 5 | 4 | 3 | 2 | 1
1 | Valeur de Vadc | 0.22 | 0.28 | 0.2 | 0.22 | 0.15 | 0.14 |  | Ro_apres_mesure | 229435454.5 | 210306666.7 | 210306666.7 | 240366190.5 | 280445555.6 | 280445555.6
| Vadc après mesure sans rayon |  | 0.24 | 0.24 | 0.21 | 0.18 | 0.18 |  | ¦Ro_apres_mes - Ro_initiale¦ | 0 | -19128787.9 | -19128787.9 | 10930735.9 | 51010101.0 | 51010101.0
| ¦Vadc_apres_mes - Vadc_initiale¦ | 0 | 0.02 | 0.02 | 0.01 | 0.04 | 0.04
2 | Valeur de Vadc | 0.05 | 0.07 | 0.06 | 0.08 | 0.05 | 0.03 |  | Ro_apres_mesure | 1009890000 | 1262390000 | 1262390000 | 1262390000 | 1262390000 | 1009890000
| Vadc après mesure sans rayon |  | 0.04 | 0.04 | 0.04 | 0.04 | 0.05 |  | ¦Ro_apres_mes - Ro_initiale¦ | 0 | 252500000 | 252500000 | 252500000 | 252500000 | 0
| ¦Vadc_apres_mes - Vadc_initiale¦ | 0 | 0.01 | 0.01 | 0.01 | 0.01 | 0

## Mesure_2H
Determination de la zone de non-destruction du capteur (crayon : 2H)
Paramètres pour calcul de Rcapteur
| R1 | 100000 | Vcc | 5
| R2 | 1000 | R5 | 10000
| R3 | 100000
| Dimensions du capteur (mm) |  | A | 0.45 | B | 1.05 | C | 0.3
|  |  | D | 2.35 | E | 0.2
| Type de feuille (grammage) |  |  | 160g/m²
| Expérimentateur coloriage |  |  | Calvin
MESURE EN TENSION
|  |  | Rayon de courbure (cm) | [7 empty] | Rayon de courbure (cm)
Mesure n° |  | Sans rayon | 5 | 4 | 3 | 2 | 1 |  |  | Ro_initiale | 5 | 4 | 3 | 2 | 1
1 | Valeur de Vadc | 0.32 | 0.26 | 0.24 | 0.24 | 0.22 | 0.22 |  | Ro_apres_mesure | 157702500 | 168223333.3 | 174027931.0 | 168223333.3 | 194120769.2 | 194120769.2
| Vadc après mesure sans rayon |  | 0.3 | 0.29 | 0.3 | 0.26 | 0.26 |  | ¦Ro_apres_mes - Ro_initiale¦ | 0 | 10520833.3 | 16325431.0 | 10520833.3 | 36418269.2 | 36418269.2
| ¦Vadc_apres_mes - Vadc_initiale¦ | 0 | 0.02 | 0.03 | 0.02 | 0.06 | 0.06
2 | Valeur de Vadc | 0.13 | 0.14 | 0.1 | 0.09 | 0.09 | 0.09 |  | Ro_apres_mesure | 388351538.5 | 388351538.5 | 388351538.5 | 388351538.5 | 388351538.5 | 561001111.1
| Vadc après mesure sans rayon |  | 0.13 | 0.13 | 0.13 | 0.13 | 0.09 |  | ¦Ro_apres_mes - Ro_initiale¦ | 0 | 0 | 0 | 0 | 0 | 172649572.6
| ¦Vadc_apres_mes - Vadc_initiale¦ | 0 | 0 | 0 | 0 | 0 | 0.04
MESURE EN COMPRESSION
|  |  | Rayon de courbure (cm) | [7 empty] | Rayon de courbure (cm)
Mesure n° |  | Sans rayon | 5 | 4 | 3 | 2 | 1 |  |  | Ro_initiale | 5 | 4 | 3 | 2 | 1
1 | Valeur de Vadc | 0.12 | 0.13 | 0.11 | 0.08 | 0.13 | 0.12 |  | Ro_apres_mesure | 420723333.3 | 458980909.1 | 504890000 | 504890000 | 561001111.1 | 504890000
| Vadc après mesure sans rayon |  | 0.11 | 0.1 | 0.1 | 0.09 | 0.1 |  | ¦Ro_apres_mes - Ro_initiale¦ | 0 | 38257575.8 | 84166666.7 | 84166666.7 | 140277777.8 | 84166666.7
| ¦Vadc_apres_mes - Vadc_initiale¦ | 0 | 0.01 | 0.02 | 0.02 | 0.03 | 0.02
2 | Valeur de Vadc | 0.2 | 0.23 | 0.24 | 0.19 | 0.25 | 0.17 |  | Ro_apres_mesure | 252390000 | 265679473.7 | 280445555.6 | 296948823.5 | 420723333.3 | 504890000
| Vadc après mesure sans rayon |  | 0.19 | 0.18 | 0.17 | 0.12 | 0.1 |  | ¦Ro_apres_mes - Ro_initiale¦ | 0 | 13289473.7 | 28055555.6 | 44558823.5 | 168333333.3 | 252500000
| ¦Vadc_apres_mes - Vadc_initiale¦ | 0 | 0.01 | 0.02 | 0.03 | 0.08 | 0.1

## Mesure_H
Determination de la zone de non-destruction du capteur (crayon : H)
Paramètres pour calcul de Rcapteur
| R1 | 100000 | Vcc | 5
| R2 | 1000 | R5 | 10000
| R3 | 100000
| Dimensions du capteur (mm) |  | A | 0.45 | B | 1.05 | C | 0.3
|  |  | D | 2.35 | E | 0.2
| Type de feuille (grammage) |  |  | 160g/m²
| Expérimentateur coloriage |  |  | Calvin
MESURE EN TENSION
|  |  | Rayon de courbure (cm) | [7 empty] | Rayon de courbure (cm)
Mesure n° |  | Sans rayon | 5 | 4 | 3 | 2 | 1 |  |  | Ro_initiale | 5 | 4 | 3 | 2 | 1
1 | Valeur de Vadc | 3.17 | 2.92 | 2.8 | 2.8 | 2.74 | 2.54 |  | Ro_apres_mesure | 15820599.4 | 15820599.4 | 15972802.5 | 16024185.3 | 16723333.3 | 18320656.9
| Vadc après mesure sans rayon |  | 3.17 | 3.14 | 3.13 | 3 | 2.74 |  | ¦Ro_apres_mes - Ro_initiale¦ | 0 | 0 | 152203.2 | 203585.9 | 902734 | 2500057.6
| ¦Vadc_apres_mes - Vadc_initiale¦ | 0 | 0 | 0.03 | 0.04 | 0.17 | 0.43
2 | Valeur de Vadc | 2 | 1.92 | 1.86 | 1.77 | 1.79 | 1.58 |  | Ro_apres_mesure | 25140000 | 25140000 | 25140000 | 25140000 | 26192083.3 | 29595882.4
| Vadc après mesure sans rayon |  | 2 | 2 | 2 | 1.92 | 1.7 |  | ¦Ro_apres_mes - Ro_initiale¦ | 0 | 0 | 0 | 0 | 1052083.3 | 4455882.4
| ¦Vadc_apres_mes - Vadc_initiale¦ | 0 | 0 | 0 | 0 | 0.08 | 0.3
MESURE EN COMPRESSION
|  |  | Rayon de courbure (cm) | [7 empty] | Rayon de courbure (cm)
Mesure n° |  | Sans rayon | 5 | 4 | 3 | 2 | 1 |  |  | Ro_initiale | 5 | 4 | 3 | 2 | 1
1 | Valeur de Vadc | 2.56 | 2.65 | 2.7 | 2.78 | 2.88 | 3.8 |  | Ro_apres_mesure | 19616562.5 | 19313076.9 | 19313076.9 | 19313076.9 | 19388069.5 | 21846521.7
| Vadc après mesure sans rayon |  | 2.6 | 2.6 | 2.6 | 2.59 | 2.3 |  | ¦Ro_apres_mes - Ro_initiale¦ | 0 | -303485.6 | -303485.6 | -303485.6 | -228493 | 2229959.2
| ¦Vadc_apres_mes - Vadc_initiale¦ | 0 | 0.04 | 0.04 | 0.04 | 0.03 | 0.26
2 | Valeur de Vadc | 1.66 | 1.73 | 1.75 | 1.76 | 1.8 | 2 |  | Ro_apres_mesure | 30311686.7 | 30311686.7 | 30311686.7 | 30496060.6 | 31062839.5 | 34717586.2
| Vadc après mesure sans rayon |  | 1.66 | 1.66 | 1.65 | 1.62 | 1.45 |  | ¦Ro_apres_mes - Ro_initiale¦ | 0 | 0 | 0 | 184373.9 | 751152.8 | 4405899.5
| ¦Vadc_apres_mes - Vadc_initiale¦ | 0 | 0 | 0 | 0.01 | 0.04 | 0.21

## Mesure_B
Determination de la zone de non-destruction du capteur (crayon : B)
Paramètres pour calcul de Rcapteur
| R1 | 100000 | Vcc | 5
| R2 | 1000 | R5 | 10000
| R3 | 100000
| Dimensions du capteur (mm) |  | A | 0.45 | B | 1.05 | C | 0.3
|  |  | D | 2.35 | E | 0.2
| Type de feuille (grammage) |  |  | 160g/m²
| Expérimentateur coloriage |  |  | Calvin
MESURE EN TENSION
|  |  | Rayon de courbure (cm) | [7 empty] | Rayon de courbure (cm)
Mesure n° |  | Sans rayon | 5 | 4 | 3 | 2 | 1 |  |  | Ro_initiale | 5 | 4 | 3 | 2 | 1
1 | Valeur de Vadc | 4.66 | 4.55 | 4.53 | 4.45 | 4.32 | 3.74 |  | Ro_apres_mesure | 10726909.9 | 10797127.4 | 10726909.9 | 10773620.7 | 10964561.4 | 12972901.6
| Vadc après mesure sans rayon |  | 4.63 | 4.66 | 4.64 | 4.56 | 3.86 |  | ¦Ro_apres_mes - Ro_initiale¦ | 0 | 70217.56 | 0 | 46710.82 | 237651.5 | 2245991.7
| ¦Vadc_apres_mes - Vadc_initiale¦ | 0 | 0.03 | 0 | 0.02 | 0.1 | 0.8
2 | Valeur de Vadc | 4.53 | 4.35 | 4.32 | 4.22 | 4.06 | 3.28 |  | Ro_apres_mesure | 11037902.9 | 11187539.1 | 11162321.4 | 11238314.6 | 11472568.8 | 14570232.6
| Vadc après mesure sans rayon |  | 4.47 | 4.48 | 4.45 | 4.36 | 3.44 |  | ¦Ro_apres_mes - Ro_initiale¦ | 0 | 149636.3 | 124418.6 | 200411.7 | 434665.9 | 3532329.7
| ¦Vadc_apres_mes - Vadc_initiale¦ | 0 | 0.06 | 0.05 | 0.08 | 0.17 | 1.09
MESURE EN COMPRESSION
|  |  | Rayon de courbure (cm) | [7 empty] | Rayon de courbure (cm)
Mesure n° |  | Sans rayon | 5 | 4 | 3 | 2 | 1 |  |  | Ro_initiale | 5 | 4 | 3 | 2 | 1
1 | Valeur de Vadc | 2.92 | 2.99 | 3.05 | 3.09 | 3.26 | 3.06 |  | Ro_apres_mesure | 17184520.5 | 17125494.9 | 17184520.5 | 17734523.0 | 17609298.2 | 19693921.6
| Vadc après mesure sans rayon |  | 2.93 | 2.92 | 2.83 | 2.85 | 2.55 |  | ¦Ro_apres_mes - Ro_initiale¦ | 0 | -59025.67 | 0 | 550002.4 | 424777.7 | 2509401.0
| ¦Vadc_apres_mes - Vadc_initiale¦ | 0 | 0.01 | 0 | 0.09 | 0.07 | 0.37
2 | Valeur de Vadc | 1.99 | 2.09 | 2.14 | 2.17 | 2.25 | 2.29 |  | Ro_apres_mesure | 25266884.4 | 25266884.4 | 25395050.5 | 25787435.9 | 24766847.3 | 28747142.9
| Vadc après mesure sans rayon |  | 1.99 | 1.98 | 1.95 | 2.03 | 1.75 |  | ¦Ro_apres_mes - Ro_initiale¦ | 0 | 0 | 128166.1 | 520551.5 | -500037.1 | 3480258.4
| ¦Vadc_apres_mes - Vadc_initiale¦ | 0 | 0 | 0.01 | 0.04 | 0.04 | 0.24

## Mesure_2B
Determination de la zone de non-destruction du capteur (crayon : 2B)
Paramètres pour calcul de Rcapteur
| R1 | 100000 | Vcc | 5
| R2 | 1000 | R5 | 10000
| R3 | 100000
| Dimensions du capteur (mm) |  | A | 0.45 | B | 1.05 | C | 0.3
|  |  | D | 2.35 | E | 0.2
| Type de feuille (grammage) |  |  | 160g/m²
| Expérimentateur coloriage |  |  | Calvin
MESURE EN TENSION
|  |  | Rayon de courbure (cm) | [7 empty] | Rayon de courbure (cm)
Mesure n° |  | Sans rayon | 5 | 4 | 3 | 2 | 1 |  |  | Ro_initiale | 5 | 4 | 3 | 2 | 1
1 | Valeur de Vadc | 2.01 | 1.91 | 1.9 | 1.84 | 1.6 | 1.26 |  | Ro_apres_mesure | 25014378.1 | 25014378.1 | 25266884.4 | 25655306.1 | 28912988.5 | 32896535.9
| Vadc après mesure sans rayon |  | 2.01 | 1.99 | 1.96 | 1.74 | 1.53 |  | ¦Ro_apres_mes - Ro_initiale¦ | 0 | 0 | 252506.3 | 640928 | 3898610.4 | 7882157.8
| ¦Vadc_apres_mes - Vadc_initiale¦ | 0 | 0 | 0.02 | 0.05 | 0.27 | 0.48
2 | Valeur de Vadc | 3.33 | 3.17 | 3.1 | 3.05 | 2.91 | 2.45 |  | Ro_apres_mesure | 15055165.2 | 15146797.6 | 15380797.5 | 15428461.5 | 16180322.6 | 19018787.9
| Vadc après mesure sans rayon |  | 3.31 | 3.26 | 3.25 | 3.1 | 2.64 |  | ¦Ro_apres_mes - Ro_initiale¦ | 0 | 91632.42 | 325632.4 | 373296.4 | 1125157.4 | 3963622.7
| ¦Vadc_apres_mes - Vadc_initiale¦ | 0 | 0.02 | 0.07 | 0.08 | 0.23 | 0.69
MESURE EN COMPRESSION
|  |  | Rayon de courbure (cm) | [7 empty] | Rayon de courbure (cm)
Mesure n° |  | Sans rayon | 5 | 4 | 3 | 2 | 1 |  |  | Ro_initiale | 5 | 4 | 3 | 2 | 1
1 | Valeur de Vadc | 2.77 | 2.82 | 3.03 | 3.13 | 3.21 | 3.41 |  | Ro_apres_mesure | 18121046.9 | 17990358.4 | 18253636.4 | 17609298.2 | 17303793.1 | 19238659.0
| Vadc après mesure sans rayon |  | 2.79 | 2.75 | 2.85 | 2.9 | 2.61 |  | ¦Ro_apres_mes - Ro_initiale¦ | 0 | -130688.5 | 132589.4 | -511748.7 | -817253.8 | 1117612.1
| ¦Vadc_apres_mes - Vadc_initiale¦ | 0 | 0.02 | 0.02 | 0.08 | 0.13 | 0.16
2 | Valeur de Vadc | 1.06 | 1.1 | 1.25 | 1.38 | 1.65 | 1.75 |  | Ro_apres_mesure | 47531509.4 | 48919126.2 | 49890000 | 49890000 | 49399803.9 | 60009047.6
| Vadc après mesure sans rayon |  | 1.03 | 1.01 | 1.01 | 1.02 | 0.84 |  | ¦Ro_apres_mes - Ro_initiale¦ | 0 | 1387616.8 | 2358490.6 | 2358490.6 | 1868294.5 | 12477538.2
| ¦Vadc_apres_mes - Vadc_initiale¦ | 0 | 0.03 | 0.05 | 0.05 | 0.04 | 0.22

## Mesure_3B
Determination de la zone de non-destruction du capteur (crayon : 3B)
Paramètres pour calcul de Rcapteur
| R1 | 100000 | Vcc | 5
| R2 | 1000 | R5 | 10000
| R3 | 100000
| Dimensions du capteur (mm) |  | A | 0.45 | B | 1.05 | C | 0.3
|  |  | D | 2.35 | E | 0.2
| Type de feuille (grammage) |  |  | 160g/m²
| Expérimentateur coloriage |  |  | Calvin
MESURE EN TENSION
|  |  | Rayon de courbure (cm) | [7 empty] | Rayon de courbure (cm)
Mesure n° |  | Sans rayon | 5 | 4 | 3 | 2 | 1 |  |  | Ro_initiale | 5 | 4 | 3 | 2 | 1
1 | Valeur de Vadc | 3.45 | 3.23 | 3.23 | 3.17 | 3.03 | 2.68 |  | Ro_apres_mesure | 14527681.2 | 14830828.4 | 14742941.2 | 14830828.4 | 15286341.5 | 17008644.1
| Vadc après mesure sans rayon |  | 3.38 | 3.4 | 3.38 | 3.28 | 2.95 |  | ¦Ro_apres_mes - Ro_initiale¦ | 0 | 303147.2 | 215260 | 303147.2 | 758660.3 | 2480962.9
| ¦Vadc_apres_mes - Vadc_initiale¦ | 0 | 0.07 | 0.05 | 0.07 | 0.17 | 0.5
2 | Valeur de Vadc | 2.7 | 2.56 | 2.51 | 2.46 | 2.4 | 2.19 |  | Ro_apres_mesure | 18593703.7 | 18803857.7 | 18946603.8 | 18874962.4 | 18946603.8 | 20931666.7
| Vadc après mesure sans rayon |  | 2.67 | 2.65 | 2.66 | 2.65 | 2.4 |  | ¦Ro_apres_mes - Ro_initiale¦ | 0 | 210154 | 352900.1 | 281258.7 | 352900.1 | 2337963.0
| ¦Vadc_apres_mes - Vadc_initiale¦ | 0 | 0.03 | 0.05 | 0.04 | 0.05 | 0.3
MESURE EN COMPRESSION
|  |  | Rayon de courbure (cm) | [7 empty] | Rayon de courbure (cm)
Mesure n° |  | Sans rayon | 5 | 4 | 3 | 2 | 1 |  |  | Ro_initiale | 5 | 4 | 3 | 2 | 1
1 | Valeur de Vadc | 0.5 | 0.66 | 0.65 | 0.71 | 0.82 | 0.85 |  | Ro_apres_mesure | 100890000 | 100890000 | 100890000 | 97005384.6 | 98909607.8 | 136376486.5
| Vadc après mesure sans rayon |  | 0.5 | 0.5 | 0.52 | 0.51 | 0.37 |  | ¦Ro_apres_mes - Ro_initiale¦ | 0 | 0 | 0 | -3884615.4 | -1980392.2 | 35486486.5
| ¦Vadc_apres_mes - Vadc_initiale¦ | 0 | 0 | 0 | 0.02 | 0.01 | 0.13
2 | Valeur de Vadc | 0.6 | 0.65 | 0.69 | 0.75 | 0.8 | 0.72 |  | Ro_apres_mesure | 84056666.7 | 86958965.5 | 85483220.3 | 84056666.7 | 85483220.3 | 100890000
| Vadc après mesure sans rayon |  | 0.58 | 0.59 | 0.6 | 0.59 | 0.5 |  | ¦Ro_apres_mes - Ro_initiale¦ | 0 | 2902298.9 | 1426553.7 | 0 | 1426553.7 | 16833333.3
| ¦Vadc_apres_mes - Vadc_initiale¦ | 0 | 0.02 | 0.01 | 0 | 0.01 | 0.1

## Graphiques_récap
TENSION | [9 empty] | COMPRESSION
¦Ro_apres_mes - Ro_initiale¦
|  |  | Déformation (unités) | [9 empty] | Déformation (unités)
Mesure n° |  |  | 0 | 0.00188 | 0.00235 | 0.003133333 | 0.0047 | 0.0094 |  | Mesure n° |  |  | 0 | 0.00188 | 0.00235 | 0.003133333 | 0.0047 | 0.0094
1 | Crayon | 3H | 0 | 0 | 0 | 0 | 0 | 12948717.9 |  | 1 | Crayon | 3H | 0 | -19128787.9 | -19128787.9 | 10930735.9 | 51010101.0 | 51010101.0
|  | 2H | 0 | 10520833.3 | 16325431.0 | 10520833.3 | 36418269.2 | 36418269.2 |  |  |  | 2H | 0 | 38257575.8 | 84166666.7 | 84166666.7 | 140277777.8 | 84166666.7
|  | H | 0 | 0 | 152203.2 | 203585.9 | 902734 | 2500057.6 |  |  |  | H | 0 | -303485.6 | -303485.6 | -303485.6 | -228493 | 2229959.2
|  | HB | 0 | 0 | 0 | 2902298.9 | 12948717.9 | 21041666.7 |  |  |  | HB | 0 | 0 | 0 | 0 | 0 | 28055555.6
|  | B | 0 | 70217.56 | 0 | 46710.82 | 237651.5 | 2245991.7 |  |  |  | B | 0 | -59025.67 | 0 | 550002.4 | 424777.7 | 2509401.0
|  | 2B | 0 | 0 | 252506.3 | 640928 | 3898610.4 | 7882157.8 |  |  |  | 2B | 0 | -130688.5 | 132589.4 | -511748.7 | -817253.8 | 1117612.1
|  | 3B | 0 | 303147.2 | 215260 | 303147.2 | 758660.3 | 2480962.9 |  |  |  | 3B | 0 | 0 | 0 | -3884615.4 | -1980392.2 | 35486486.5
|  |  | Déformation (unités) | [9 empty] | Déformation (unités)
Mesure n° |  |  | 0 | 0.00188 | 0.00235 | 0.003133333 | 0.0047 | 0.0094 |  | Mesure n° |  |  | 0 | 0.00188 | 0.00235 | 0.003133333 | 0.0047 | 0.0094
2 | Crayon | 3H | 0 | 0 | 84166666.7 | 135961538.5 | 135961538.5 | 84166666.7 |  | 2 | Crayon | 3H | 0 | 252500000 | 252500000 | 252500000 | 252500000 | 0
|  | 2H | 0 | 0 | 0 | 0 | 0 | 172649572.6 |  |  |  | 2H | 0 | 13289473.7 | 28055555.6 | 44558823.5 | 168333333.3 | 252500000
|  | H | 0 | 0 | 0 | 0 | 1052083.3 | 4455882.4 |  |  |  | H | 0 | 0 | 0 | 184373.9 | 751152.8 | 4405899.5
|  | HB | 0 | 0 | 18617511.5 | 24047619.0 | 136269841.3 | 75279503.1 |  |  |  | HB | 0 | 699058.7 | 171698.6 | 521191.7 | 699058.7 | 5228576.0
|  | B | 0 | 149636.3 | 124418.6 | 200411.7 | 434665.9 | 3532329.7 |  |  |  | B | 0 | 0 | 128166.1 | 520551.5 | -500037.1 | 3480258.4
|  | 2B | 0 | 91632.42 | 325632.4 | 373296.4 | 1125157.4 | 3963622.7 |  |  |  | 2B | 0 | 1387616.8 | 2358490.6 | 2358490.6 | 1868294.5 | 12477538.2
|  | 3B | 0 | 210154 | 352900.1 | 281258.7 | 352900.1 | 2337963.0 |  |  |  | 3B | 0 | 2902298.9 | 1426553.7 | 0 | 1426553.7 | 16833333.3
¦V_adc_apres_mes-V_adc_initiale¦
|  |  | Déformation (unités) | [9 empty] | Déformation (unités)
Mesure n° |  |  | 0 | 0.00188 | 0.00235 | 0.003133333 | 0.0047 | 0.0094 |  | Mesure n° |  |  | 0 | 0.00188 | 0.00235 | 0.003133333 | 0.0047 | 0.0094
1 | Crayon | 3H | 0 | 0 | 0 | 0 | 0 | 0.08 |  | 1 | Crayon | 3H | 0 | 0.02 | 0.02 | 0.01 | 0.04 | 0.04
|  | 2H | 0 | 0.02 | 0.03 | 0.02 | 0.06 | 0.06 |  |  |  | 2H | 0 | 0.01 | 0.02 | 0.02 | 0.03 | 0.02
|  | H | 0 | 0 | 0.03 | 0.04 | 0.17 | 0.43 |  |  |  | H | 0 | 0.04 | 0.04 | 0.04 | 0.03 | 0.26
|  | HB | 0 | 0 | 0 | 0.02 | 0.08 | 0.12 |  |  |  | HB | 0 | 0 | 0 | 0 | 0 | 0.09
|  | B | 0 | 0.03 | 0 | 0.02 | 0.1 | 0.8 |  |  |  | B | 0 | 0.01 | 0 | 0.09 | 0.07 | 0.37
|  | 2B | 0 | 0 | 0.02 | 0.05 | 0.27 | 0.48 |  |  |  | 2B | 0 | 0.02 | 0.02 | 0.08 | 0.13 | 0.16
|  | 3B | 0 | 0.07 | 0.05 | 0.07 | 0.17 | 0.5 |  |  |  | 3B | 0 | 0 | 0 | 0.02 | 0.01 | 0.13
|  |  | Déformation (unités) | [9 empty] | Déformation (unités)
Mesure n° |  |  | 0 | 0.00188 | 0.00235 | 0.003133333 | 0.0047 | 0.0094 |  | Mesure n° |  |  | 0 | 0.00188 | 0.00235 | 0.003133333 | 0.0047 | 0.0094
2 | Crayon | 3H | 0 | 0 | 0.05 | 0.07 | 0.07 | 0.05 |  | 2 | Crayon | 3H | 0 | 0.01 | 0.01 | 0.01 | 0.01 | 0
|  | 2H | 0 | 0 | 0 | 0 | 0 | 0.04 |  |  |  | 2H | 0 | 0.01 | 0.02 | 0.03 | 0.08 | 0.1
|  | H | 0 | 0 | 0 | 0 | 0.08 | 0.3 |  |  |  | H | 0 | 0 | 0 | 0.01 | 0.04 | 0.21
|  | HB | 0 | 0 | 0.04 | 0.05 | 0.17 | 0.12 |  |  |  | HB | 0 | 0.04 | 0.01 | 0.03 | 0.04 | 0.26
|  | B | 0 | 0.06 | 0.05 | 0.08 | 0.17 | 1.09 |  |  |  | B | 0 | 0 | 0.01 | 0.04 | 0.04 | 0.24
|  | 2B | 0 | 0.02 | 0.07 | 0.08 | 0.23 | 0.69 |  |  |  | 2B | 0 | 0.03 | 0.05 | 0.05 | 0.04 | 0.22
|  | 3B | 0 | 0.03 | 0.05 | 0.04 | 0.05 | 0.3 |  |  |  | 3B | 0 | 0.02 | 0.01 | 0 | 0.01 | 0.1