## Zone_déteriorat°_tension_HB
| Expérience en tension => photo | [6 empty] | R1 | 100000 | Vcc | 5
| Dimension du capteur | [6 empty] | R2 | 1000 | R5 | 10000
| Type de feuille | [6 empty] | R3 | 100000
| Expérimentateur coloriage |  | Calvin
Titre tableaux
|  |  | Rayon de courbure (cm) | [6 empty] | Rayon de courbure (cm)
Mesure n° |  | Sans rayon | 5 | 4 | 3 | 2 | 1 |  | Ro | 5 | 4 | 3 | 2 | 1
1 | Valeur de Vadc | 0.3 | 0.35 | 0.32 | 0.25 | 0.23 | 0.15 | Rcap | 168223333.3 | 144175714.3 | 157702500 | 201890000 | 219455217.4 | 336556666.7
| Vadc après mesure sans rayon |  | 0.3 | 0.3 | 0.3 | 0.24 | 0.18 | ΔR/Ro | 0 | -0.1429506 | -0.06254087 | 0.2001308 | 0.3045468 | 1.000654
2 | Valeur de Vadc | 0.35 | 0.3 | 0.22 | 0.15 | 0.12 | 0.14 | Rcap | 144175714.3 | 168223333.3 | 229435454.5 | 336556666.7 | 420723333.3 | 360604285.7
| Vadc après mesure sans rayon |  | 0.35 | 0.31 | 0.3 | 0.18 | 0.23 | ΔR/Ro | 0 | 0.1667938 | 0.5913599 | 1.334351 | 1.918129 | 1.501144
3 | Valeur de Vadc | 0.51 | 0.45 | 0.4 | 0.39 | 0.37 | 0.3 | Rcap | 98909607.8 | 112112222.2 | 126140000 | 129377179.5 | 136376486.5 | 168223333.3
| Vadc après mesure sans rayon |  | 0.51 | 0.45 | 0.5 | 0.39 | 0.33 | ΔR/Ro | -0.412034 | -0.3335513 | -0.2501635 | -0.2309201 | -0.1893129 | 0
4 | Valeur de Vadc | 0.6 | 0.55 | 0.53 | 0.5 | 0.45 | 0.36 | Rcap | 84056666.7 | 91708181.8 | 95173018.9 | 100890000 | 112112222.2 | 140167777.8
| Vadc après mesure sans rayon |  | 0.6 | 0.6 | 0.58 | 0.52 | 0.48 | ΔR/Ro | 0 | 0.09102806 | 0.1322483 | 0.2002617 | 0.3337695 | 0.6675391
5 | Valeur de Vadc | 0.42 | 0.38 | 0.36 | 0.35 | 0.32 | 0.24 | Valeur de Vadc | 120128095.2 | 132784736.8 | 140167777.8 | 144175714.3 | 157702500 | 210306666.7
| Vadc après mesure sans rayon |  | 0.42 | 0.42 | 0.42 | 0.38 | 0.3 | Vadc après mesure | 0.4291323 | 0.579705 | 0.6675391 | 0.7152205 | 0.8761451 | 1.501963
6 | Valeur de Vadc | 1.34 | 1.28 | 1.26 | 1.21 | 1.13 | 0.88 | Valeur de Vadc | 37576567.2 | 39343125 | 39969365.1 | 41625537.2 | 44580265.5 | 57276363.6
| Vadc après mesure sans rayon |  | 1.34 | 1.34 | 1.34 | 1.32 | 1.12 | R0 après mesure | -0.5529615 | -0.5319452 | -0.524495 | -0.504792 | -0.4696403 | -0.3185982
Conclusion: Une tendance se forme après les 6 mesures que nous avons effectué. En moyenne, le capteur commence à se détériorer dès que le rayon de courbure est inférieur à 3cm.

## Zone_déteriorat°_compression_HB
| Expérience en compression => photo | [6 empty] | R1 | 100000 | Vcc | 5
| Dimension du capteur | [6 empty] | R2 | 1000 | R5 | 10000
| Type de feuille | [6 empty] | R3 | 100000
| Eexpérimentateur coloriage |  | Calvin
Titre tableaux
|  |  | Rayon de courbure (cm) | [6 empty] | Rayon de courbure (cm)
Mesure n° |  | Sans rayon | 5 | 4 | 3 | 2 | 1 |  | Ro | 5 | 4 | 3 | 2 | 1
1 | Valeur de Vadc | 2.42 | 2.56 | 2.6 | 2.65 | 2.81 | 2.61 | Rcap | 20757768.6 | 19616562.5 | 19313076.9 | 18946603.8 | 17861530.2 | 19238659.0
| Vadc après mesure sans rayon |  | 2.42 | 2.42 | 2.4 | 2.39 | 1.95 | ΔR/Ro | 0 | -0.0549773 | -0.06959764 | -0.08725239 | -0.1395255 | -0.0731827
2 | Valeur de Vadc | 0.45 | 0.48 | 0.51 | 0.53 | 0.57 | 0.65 | Rcap | 112112222.2 | 105098333.3 | 98909607.8 | 95173018.9 | 88486491.2 | 77582307.7
| Vadc après mesure sans rayon |  | 0.45 | 0.45 | 0.45 | 0.45 | 0.36 | ΔR/Ro | 0 | -0.06256132 | -0.1177625 | -0.1510915 | -0.2107329 | -0.3079942
3 | Valeur de Vadc | 0.6 | 0.65 | 0.68 | 0.7 | 0.72 | 0.73 | Rcap | 84056666.7 | 77582307.7 | 74154705.9 | 72032857.1 | 70028888.9 | 69068082.2
| Vadc après mesure sans rayon |  | 0.6 | 0.6 | 0.58 | 0.5 | 0.53 | ΔR/Ro | 0 | -0.07702374 | -0.117801 | -0.1430441 | -0.1668848 | -0.1783152
4 | Valeur de Vadc | 2.05 | 2.15 | 2.23 | 2.25 | 2.18 | 2.55 | Rcap | 24524146.3 | 23378372.1 | 22535739.9 | 22334444.4 | 23055137.6 | 19693921.6
| Vadc après mesure sans rayon |  | 2.05 | 2.05 | 2 | 2 | 1.98 | ΔR/Ro | 0 | -0.04672025 | -0.08107954 | -0.08928759 | -0.0599005 | -0.1969579
5 | Valeur de Vadc | 1.4 | 1.48 | 1.55 | 1.58 | 1.56 | 1.66 | Rcap | 35961428.6 | 34011621.6 | 32470645.2 | 31852025.3 | 32261794.9 | 30311686.7
| Vadc après mesure sans rayon |  | 1.41 | 1.41 | 1.4 | 1.3 | 1.15 | ΔR/Ro | 0 | -0.0542194 | -0.09707021 | -0.1142725 | -0.1028778 | -0.1571056
6 | Valeur de Vadc | 1.72 | 1.76 | 1.81 | 1.86 | 1.92 | 2.1 | Rcap | 29250465.1 | 28583181.8 | 27790552.5 | 27040537.6 | 26192083.3 | 23937619.0
| Vadc après mesure sans rayon |  | 1.68 | 1.71 | 1.69 | 1.68 | 1.46 | ΔR/Ro | 0 | -0.02281274 | -0.04991075 | -0.07555187 | -0.1045584 | -0.1816329
Conclusion: Une tendance se forme après les 6 mesures que nous avons effectué. En moyenne, le capteur commence à se détériorer dès que le rayon de courbure est inférieur à 2cm.

## Mesure_comparaison_scotch_HB
| Expérience en tension => photo | [6 empty] | R1 | 100000 | Vcc | 5
| Dimension du capteur | [6 empty] | R2 | 1000 | R5 | 10000
| Type de feuille | [6 empty] | R3 | 100000
| Expérimentateur coloriage |  | Calvin
Titre tableaux
|  |  | Rayon de courbure (cm) | [6 empty] | Rayon de courbure (cm)
Mesure n° |  | Sans rayon | 5 | 4 | 3 | 2 | 1 |  | Ro | 5 | 4 | 3 | 2 | 1
1 (avec scotch) _ tension | Valeur de Vadc | 1.08 | 1.01 | 0.96 | 0.89 | 0.91 | 0.73 | Rcap | 46649259.3 | 49890000 | 52494166.7 | 56631573.0 | 55384505.5 | 69068082.2 | Vadc sans scotch initiale | 1.9
| Vadc après mesure sans rayon |  | 0.99 | 0.98 | 0.98 | 0.95 | 0.73 | ΔR/Ro | 0 | 0.06947036 | 0.1252948 | 0.2139865 | 0.1872537 | 0.4805826
2 (avec scotch)_tension | Valeur de Vadc | 1.6 | 1.5 | 1.48 | 1.46 | 1.4 | 1.18 | Rcap | 31452500 | 33556666.7 | 34011621.6 | 34479041.1 | 35961428.6 | 42686610.2 | Vadc sans scotch initiale | 1.84
| Vadc après mesure sans rayon |  | 1.63 | 1.64 | 1.62 | 1.36 | 1.22 | ΔR/Ro | 0 | 0.06689982 | 0.08136465 | 0.09622577 | 0.1433568 | 0.357177
3 (avec scotch)_tension | Valeur de Vadc | 1.32 | 1.1 | 1.09 | 1.03 | 1 | 0.82 | Rcap | 38147575.8 | 45799090.9 | 46220275.2 | 48919126.2 | 50390000 | 61475365.9 | Vadc sans scotch initiale | Oubli
| Vadc après mesure sans rayon |  | 1.17 | 1.09 | 1.09 | 1 | 0.95 | ΔR/Ro | 0 | 0.2005767 | 0.2116176 | 0.2823653 | 0.3209227 | 0.6115144
Conclusion : Au départ, on pensait que le scotch pourrait permettre de renforcer les fibres de papier qui semblaient se déformer avec des rayons de courbure faible et "casser" le capteur.
La tendance d'augmentation de la résistance lorsque nous diminuons le rayon de courbure est bien visible
Cependant, nous pouvons observer une augmentation initiale de la résistance entre la présence de scotch ou pas sur le même capteur ayant donc la même couche de graphite
Supposition : des particules du scotch bloquent la percolation des molécules de graphite et donc la circulation du courant à travers le capteur.
De plus, pas d'amélioration puisque nous pouvons aussi observer qu'à chaque étape, après la mesure sur le rayon de courbure, le capteur ne retrouve pas sa valeur initiale en résistance voire même cela a agravé la rupture du capteur.

## Mesure_3H
| Expérience en tension => photo | [6 empty] | R1 | 100000 | Vcc | 5
| Dimension du capteur | [6 empty] | R2 | 1000 | R5 | 10000
| Type de feuille | [6 empty] | R3 | 100000
| Expérimentateur coloriage |  | Calvin
Titre tableaux
MESURE EN TENSION
|  |  | Rayon de courbure (cm) | [6 empty] | Rayon de courbure (cm)
Mesure n° |  | Sans rayon | 5 | 4 | 3 | 2 | 1 |  | Ro | 5 | 4 | 3 | 2 | 1
1 | Valeur de Vadc | 0.6 | 0.33 | 0.3 | 0.28 | 0.26 | 0.45 | Rcap | 84056666.7 | 152920303.0 | 168223333.3 | 180247142.9 | 194120769.2 | 112112222.2
| Vadc après mesure sans rayon |  | 0.6 | 0.6 | 0.6 | 0.6 | 0.52 | ΔR/Ro | 0 | 0.8192525 | 1.001309 | 1.144353 | 1.309404 | 0.3337695
2 | Valeur de Vadc | 0.2 | 0.16 | 0.14 | 0.13 | 0.1 | 0.14 | Rcap | 252390000 | 315515000 | 360604285.7 | 388351538.5 | 504890000 | 360604285.7
| Vadc après mesure sans rayon |  | 0.2 | 0.15 | 0.13 | 0.13 | 0.15 | ΔR/Ro | 0 | 0.250109 | 0.4287582 | 0.5386962 | 1.000436 | 0.4287582
MESURE EN COMPRESSION
|  |  | Rayon de courbure (cm) | [6 empty] | Rayon de courbure (cm)
Mesure n° |  | Sans rayon | 5 | 4 | 3 | 2 | 1 |  | Ro | 5 | 4 | 3 | 2 | 1
1 | Valeur de Vadc | 0.22 | 0.28 | 0.2 | 0.22 | 0.15 | 0.14 | Rcap | 229435454.5 | 180247142.9 | 252390000 | 229435454.5 | 336556666.7 | 360604285.7
| Vadc après mesure sans rayon |  | 0.24 | 0.24 | 0.21 | 0.18 | 0.18 | ΔR/Ro | 0 | -0.2143885 | 0.1000479 | 0 | 0.4668904 | 0.5717025
2 | Valeur de Vadc | 0.05 | 0.07 | 0.06 | 0.08 | 0.05 | 0.03 | Rcap | 1009890000 | 721318571.4 | 841556666.7 | 631140000 | 1009890000 | 1683223333.3
| Vadc après mesure sans rayon |  | 0.04 | 0.04 | 0.04 | 0.04 | 0.05 | ΔR/Ro | 0 | -0.2857454 | -0.1666848 | -0.3750408 | 0 | 0.6667393

## Mesure_2H
| Expérience en tension => photo | [6 empty] | R1 | 100000 | Vcc | 5
| Dimension du capteur | [6 empty] | R2 | 1000 | R5 | 10000
| Type de feuille | [6 empty] | R3 | 100000
| Expérimentateur coloriage |  | Calvin
Titre tableaux
MESURE EN TENSION
|  |  | Rayon de courbure (cm) | [6 empty] | Rayon de courbure (cm)
Mesure n° |  | Sans rayon | 5 | 4 | 3 | 2 | 1 |  | Ro | 5 | 4 | 3 | 2 | 1
1 | Valeur de Vadc | 0.32 | 0.26 | 0.24 | 0.24 | 0.22 | 0.22 | Rcap | 157702500 | 194120769.2 | 210306666.7 | 210306666.7 | 229435454.5 | 229435454.5
| Vadc après mesure sans rayon |  | 0.3 | 0.29 | 0.3 | 0.26 | 0.26 | ΔR/Ro | 0 | 0.2309302 | 0.3335658 | 0.3335658 | 0.4548625 | 0.4548625
2 | Valeur de Vadc | 0.14 | 0.14 | 0.1 | 0.09 | 0.09 | 0.09 | Rcap | 360604285.7 | 360604285.7 | 504890000 | 561001111.1 | 561001111.1 | 561001111.1
| Vadc après mesure sans rayon |  | 0.13 | 0.13 | 0.13 | 0.13 | 0.09 | ΔR/Ro | 0 | 0 | 0.400122 | 0.555725 | 0.555725 | 0.555725
MESURE EN COMPRESSION
|  |  | Rayon de courbure (cm) | [6 empty] | Rayon de courbure (cm)
Mesure n° |  | Sans rayon | 5 | 4 | 3 | 2 | 1 |  | Ro | 5 | 4 | 3 | 2 | 1
1 | Valeur de Vadc | 0.12 | 0.13 | 0.11 | 0.08 | 0.13 | 0.12 | Rcap | 420723333.3 | 388351538.5 | 458980909.1 | 631140000 | 388351538.5 | 420723333.3
| Vadc après mesure sans rayon |  | 0.11 | 0.1 | 0.1 | 0.09 | 0.1 | ΔR/Ro | 0 | -0.07694319 | 0.09093286 | 0.5001307 | -0.07694319 | 0
2 | Valeur de Vadc | 0.2 | 0.23 | 0.24 | 0.19 | 0.25 | 0.17 | Rcap | 252390000 | 219455217.4 | 210306666.7 | 265679473.7 | 201890000 | 296948823.5
| Vadc après mesure sans rayon |  | 0.19 | 0.18 | 0.17 | 0.12 | 0.1 | ΔR/Ro | 0 | -0.1304916 | -0.1667393 | 0.05265452 | -0.2000872 | 0.1765475

## Mesure_H
| Expérience en tension => photo | [6 empty] | R1 | 100000 | Vcc | 5
| Dimension du capteur | [6 empty] | R2 | 1000 | R5 | 10000
| Type de feuille | [6 empty] | R3 | 100000
| Expérimentateur coloriage |  | Calvin
Titre tableaux
MESURE EN TENSION
|  |  | Rayon de courbure (cm) | [6 empty] | Rayon de courbure (cm)
Mesure n° |  | Sans rayon | 5 | 4 | 3 | 2 | 1 |  | Ro | 5 | 4 | 3 | 2 | 1
1 | Valeur de Vadc | 3.17 | 2.92 | 2.8 | 2.8 | 2.74 | 2.54 | Rcap | 15820599.4 | 17184520.5 | 17925714.3 | 17925714.3 | 18320656.9 | 19771889.8
| Vadc après mesure sans rayon |  | 3.17 | 3.14 | 3.13 | 3 | 2.74 | ΔR/Ro | 0 | 0.08621173 | 0.1330616 | 0.1330616 | 0.1580255 | 0.249756
2 | Valeur de Vadc | 2 | 1.92 | 1.86 | 1.77 | 1.79 | 1.58 | Rcap | 25140000 | 26192083.3 | 27040537.6 | 28421073.4 | 28102290.5 | 31852025.3
| Vadc après mesure sans rayon |  | 1.98 | 2 | 2 | 1.92 | 1.7 | ΔR/Ro | 0 | 0.04184898 | 0.07559816 | 0.1305121 | 0.1178318 | 0.2669859
MESURE EN COMPRESSION
|  |  | Rayon de courbure (cm) | [6 empty] | Rayon de courbure (cm)
Mesure n° |  | Sans rayon | 5 | 4 | 3 | 2 | 1 |  | Ro | 5 | 4 | 3 | 2 | 1
1 | Valeur de Vadc | 2.56 | 2.65 | 2.7 | 2.78 | 2.88 | 3.8 | Rcap | 19616562.5 | 18946603.8 | 18593703.7 | 18055467.6 | 17424722.2 | 13179473.7
| Vadc après mesure sans rayon |  | 2.6 | 2.6 | 2.6 | 2.59 | 2.3 | ΔR/Ro | 0 | -0.03415271 | -0.05214261 | -0.07958045 | -0.1117342 | -0.3281456
2 | Valeur de Vadc | 1.66 | 1.73 | 1.75 | 1.76 | 1.8 | 2 | Rcap | 25140000 | 29080751.4 | 28747142.9 | 28583181.8 | 27945555.6 | 25140000
| Vadc après mesure sans rayon |  | 1.66 | 1.66 | 1.65 | 1.62 | 1.45 | ΔR/Ro | 0 | 0.1567522 | 0.1434822 | 0.1369603 | 0.1115973 | 0

## Mesure_B
| Expérience en tension => photo | [6 empty] | R1 | 100000 | Vcc | 5
| Dimension du capteur | [6 empty] | R2 | 1000 | R5 | 10000
| Type de feuille | [6 empty] | R3 | 100000
| Expérimentateur coloriage |  | Calvin
Titre tableaux
MESURE EN TENSION
|  |  | Rayon de courbure (cm) | [6 empty] | Rayon de courbure (cm)
Mesure n° |  | Sans rayon | 5 | 4 | 3 | 2 | 1 |  | Ro | 5 | 4 | 3 | 2 | 1
1 | Valeur de Vadc | 4.66 | 4.55 | 4.53 | 4.45 | 4.32 | 3.74 | Rcap | 10726909.9 | 10988901.1 | 11037902.9 | 11238314.6 | 11579814.8 | 13392673.8
| Vadc après mesure sans rayon |  | 4.63 | 4.66 | 4.64 | 4.56 | 3.86 | ΔR/Ro | 0 | 0.02442374 | 0.02899185 | 0.04767494 | 0.07951078 | 0.2485118
2 | Valeur de Vadc | 4.53 | 4.35 | 4.32 | 4.22 | 4.06 | 3.28 | Rcap | 11037902.9 | 11499195.4 | 11579814.8 | 11856824.6 | 12328423.6 | 15286341.5
| Vadc après mesure sans rayon |  | 4.47 | 4.48 | 4.45 | 4.36 | 3.44 | ΔR/Ro | 0 | 0.04179168 | 0.04909555 | 0.07419179 | 0.1169172 | 0.3848955
MESURE EN COMPRESSION
|  |  | Rayon de courbure (cm) | [6 empty] | Rayon de courbure (cm)
Mesure n° |  | Sans rayon | 5 | 4 | 3 | 2 | 1 |  | Ro | 5 | 4 | 3 | 2 | 1
1 | Valeur de Vadc | 2.92 | 2.99 | 3.05 | 3.09 | 3.26 | 3.06 | Rcap | 17184520.5 | 16779632.1 | 16447377.0 | 16233042.1 | 15380797.5 | 16393268.0
| Vadc après mesure sans rayon |  | 2.93 | 2.92 | 2.83 | 2.85 | 2.55 | ΔR/Ro | 0 | -0.02356123 | -0.04289579 | -0.05536835 | -0.1049621 | -0.0460445
2 | Valeur de Vadc | 1.99 | 2.09 | 2.14 | 2.17 | 2.25 | 2.29 | Rcap | 25266884.4 | 24052679.4 | 23488130.8 | 23161889.4 | 22334444.4 | 21942401.7
| Vadc après mesure sans rayon |  | 1.99 | 1.98 | 1.95 | 2.03 | 1.75 | ΔR/Ro | 0 | -0.04805519 | -0.07039861 | -0.08331043 | -0.1160586 | -0.1315747

## Mesure_2B
| Expérience en tension => photo | [6 empty] | R1 | 100000 | Vcc | 5
| Dimension du capteur | [6 empty] | R2 | 1000 | R5 | 10000
| Type de feuille | [6 empty] | R3 | 100000
| Expérimentateur coloriage |  | Calvin
Titre tableaux
MESURE EN TENSION
|  |  | Rayon de courbure (cm) | [6 empty] | Rayon de courbure (cm)
Mesure n° |  | Sans rayon | 5 | 4 | 3 | 2 | 1 |  | Ro | 5 | 4 | 3 | 2 | 1
1 | Valeur de Vadc | 2.01 | 1.91 | 1.9 | 1.84 | 1.6 | 1.26 | Rcap | 25014378.1 | 26329790.6 | 26468947.4 | 27335652.2 | 31452500 | 39969365.1
| Vadc après mesure sans rayon |  | 2.01 | 1.99 | 1.96 | 1.74 | 1.53 | ΔR/Ro | 0 | 0.05258626 | 0.05814933 | 0.09279759 | 0.2573769 | 0.5978556
2 | Valeur de Vadc | 3.33 | 3.17 | 3.1 | 3.05 | 2.91 | 2.45 | Rcap | 15055165.2 | 15820599.4 | 16180322.6 | 16447377.0 | 17243951.9 | 20502244.9
| Vadc après mesure sans rayon |  | 3.31 | 3.26 | 3.25 | 3.1 | 2.64\ | ΔR/Ro | 0 | 0.05084197 | 0.07473564 | 0.09247404 | 0.1453844 | 0.361808
MESURE EN COMPRESSION
|  |  | Rayon de courbure (cm) | [6 empty] | Rayon de courbure (cm)
Mesure n° |  | Sans rayon | 5 | 4 | 3 | 2 | 1 |  | Ro | 5 | 4 | 3 | 2 | 1
1 | Valeur de Vadc | 2.77 | 2.82 | 3.03 | 3.13 | 3.21 | 3.41 | Rcap | 18121046.9 | 17797801.4 | 16556666.7 | 16024185.3 | 15622087.2 | 14699384.2
| Vadc après mesure sans rayon |  | 2.79 | 2.75 | 2.85 | 2.9 | 2.61 | ΔR/Ro | 0 | -0.01783813 | -0.08632946 | -0.1157142 | -0.1379037 | -0.1888226
2 | Valeur de Vadc | 1.06 | 1.1 | 1.25 | 1.38 | 1.65 | 1.75 | Rcap | 47531509.4 | 45799090.9 | 40290000 | 36484202.9 | 30496060.6 | 28747142.9
| Vadc après mesure sans rayon |  | ]1.03 | 1.01 | 1.01 | 1.02 | 0.84 | ΔR/Ro | 0 | -0.03644779 | -0.1523518 | -0.2324207 | -0.3584033 | -0.3951982

## Mesure_3B
| Expérience en tension => photo | [6 empty] | R1 | 100000 | Vcc | 5
| Dimension du capteur | [6 empty] | R2 | 1000 | R5 | 10000
| Type de feuille | [6 empty] | R3 | 100000
| Expérimentateur coloriage |  | Calvin
Titre tableaux
MESURE EN TENSION
|  |  | Rayon de courbure (cm) | [6 empty] | Rayon de courbure (cm)
Mesure n° |  | Sans rayon | 5 | 4 | 3 | 2 | 1 |  | Ro | 5 | 4 | 3 | 2 | 1
1 | Valeur de Vadc | 3.45 | 3.23 | 3.23 | 3.17 | 3.03 | 2.68 | Rcap | 14527681.2 | 15524674.9 | 15524674.9 | 15820599.4 | 16556666.7 | 18733283.6
| Vadc après mesure sans rayon |  | 3.38 | 3.4 | 3.38 | 3.28 | 2.95 | ΔR/Ro | 0 | 0.06862718 | 0.06862718 | 0.08899687 | 0.1396634 | 0.2894889
2 | Valeur de Vadc | 2.7 | 2.56 | 2.51 | 2.46 | 2.4 | 2.19 | Rcap | 18593703.7 | 19616562.5 | 20009521.9 | 20418455.3 | 20931666.7 | 22949360.7
| Vadc après mesure sans rayon |  | 2.67 | \2.65 | 2.66 | 2.65 | 2.4 | ΔR/Ro | 0 | 0.05501103 | 0.07614503 | 0.09813814 | 0.1257395 | 0.2342544
MESURE EN COMPRESSION
|  |  | Rayon de courbure (cm) | [6 empty] | Rayon de courbure (cm)
Mesure n° |  | Sans rayon | 5 | 4 | 3 | 2 | 1 |  | Ro | 5 | 4 | 3 | 2 | 1
1 | Valeur de Vadc | 0.5 | 0.66 | 0.65 | 0.71 | 0.82 | 0.85 | Rcap | 100890000 | 76405151.5 | 77582307.7 | 71016760.6 | 61475365.9 | 59301764.7
| Vadc après mesure sans rayon |  | 0.5 | 0.5 | 0.52 | 0.51 | 0.37 | ΔR/Ro | 0 | -0.2426886 | -0.2310208 | -0.2960971 | -0.3906694 | -0.4122137
2 | Valeur de Vadc | 0.6 | 0.65 | 0.69 | 0.75 | 0.8 | 0.72 | Rcap | 84056666.7 | 77582307.7 | 73078405.8 | 67223333.3 | 63015000 | 70028888.9
| Vadc après mesure sans rayon |  | 0.58 | 0.59 | 0.6 | 0.59 | 0.5 | ΔR/Ro | 0 | -0.07702374 | -0.1306055 | -0.2002617 | -0.2503272 | -0.1668848

## Mesure_différents_crayons
BANC DE TEST à partir de carton (low tech) | [8 empty] | Remarques datasheet
* Low Tech avec déchets => bonne idée mais meilleur truc avec le carton
PHOTO DU BANC
Grammage du papier | 160g/m^2
Epaisseur papier | 0.0188 | cm
Formule | e/2R
Dimension Capteur |  | A | 0.45 | B | 1.05 | C | 0.3
|  | D | 2.35 | E | 0.2
Type de papier |  | Epaisseur ? + type papier bristol
Remarques : Après le rayon de courbure à 1cm => déformation plastique de la feuille qui ne permet pas au capteur de revenir à sa
valeur initiale de résistance
Mesure avec capteur test n°2 => pas revenu à la même valeur de Ro finale = 3V
TENSION | [9 empty] | COMPRESSION
En fonction du rayon de courbure | [9 empty] | En fonction du rayon de courbure
|  |  | Rayon de courbure (cm) | [9 empty] | Rayon de courbure (cm)
Mesure n° |  |  | Sans rayon | 5 | 4 | 3 | 2 | 1 |  | Mesure n° |  |  | Sans rayon | 5 | 4 | 3 | 2 | 1
1 | Crayon | 3H | 0 | 0.8192525 | 1.001309 | 1.144353 | 1.309404 | 0.3337695 |  | 1 | Crayon | 3H | 0 | -0.2143885 | 0.1000479 | 0 | 0.4668904 | 0.5717025
|  | 2H | 0 | 0.2309302 | 0.3335658 | 0.3335658 | 0.4548625 | 0.4548625 |  |  |  | 2H | 0 | -0.07694319 | 0.09093286 | 0.5001307 | -0.07694319 | 0
|  | H | 0 | 0.08621173 | 0.1330616 | 0.1330616 | 0.1580255 | 0.249756 |  |  |  | H | 0 | -0.03415271 | -0.05214261 | -0.07958045 | -0.1117342 | -0.3281456
|  | HB | 0 | 0.09102806 | 0.1322483 | 0.2002617 | 0.3337695 | 0.6675391 |  |  |  | HB | 0 | -0.06256132 | -0.1177625 | -0.1510915 | -0.2107329 | -0.3079942
|  | B | 0 | 0.02442374 | 0.02899185 | 0.04767494 | 0.07951078 | 0.2485118 |  |  |  | B | 0 | -0.02356123 | -0.04289579 | -0.05536835 | -0.1049621 | -0.0460445
|  | 2B | 0 | 0.05258626 | 0.05814933 | 0.09279759 | 0.2573769 | 0.5978556 |  |  |  | 2B | 0 | -0.01783813 | -0.08632946 | -0.1157142 | -0.1379037 | -0.1888226
|  | 3B | 0 | 0.06862718 | 0.06862718 | 0.08899687 | 0.1396634 | 0.2894889 |  |  |  | 3B | 0 | -0.2426886 | -0.2310208 | -0.2960971 | -0.3906694 | -0.4122137
|  |  | Rayon de courbure (cm) | [9 empty] | Rayon de courbure (cm)
Mesure n° |  |  | Sans rayon | 5 | 4 | 3 | 2 | 1 |  | Mesure n° |  |  | Sans rayon | 5 | 4 | 3 | 2 | 1
2 | Crayon | 3H | 0 | 0.250109 | 0.4287582 | 0.5386962 | 1.000436 | 0.4287582 |  | 2 | Crayon | 3H | 0 | -0.2857454 | -0.1666848 | -0.3750408 | 0 | 0.6667393
|  | 2H | 0 | 0 | 0.400122 | 0.555725 | 0.555725 | 0.555725 |  |  |  | 2H | 0 | -0.1304916 | -0.1667393 | 0.05265452 | -0.2000872 | 0.1765475
|  | H | 0 | 0.04184898 | 0.07559816 | 0.1305121 | 0.1178318 | 0.2669859 |  |  |  | H | 0 | 0.1567522 | 0.1434822 | 0.1369603 | 0.1115973 | 0
|  | HB | 0 | 0.1667938 | 0.5913599 | 1.334351 | 1.918129 | 1.501144 |  |  |  | HB | 0 | -0.02281274 | -0.04991075 | -0.07555187 | -0.1045584 | -0.1816329
|  | B | 0 | 0.04179168 | 0.04909555 | 0.07419179 | 0.1169172 | 0.3848955 |  |  |  | B | 0 | -0.04805519 | -0.07039861 | -0.08331043 | -0.1160586 | -0.1315747
|  | 2B | 0 | 0.05084197 | 0.07473564 | 0.09247404 | 0.1453844 | 0.361808 |  |  |  | 2B | 0 | -0.03644779 | -0.1523518 | -0.2324207 | -0.3584033 | -0.3951982
|  | 3B | 0 | 0.05501103 | 0.07614503 | 0.09813814 | 0.1257395 | 0.2342544 |  |  |  | 3B | 0 | -0.07702374 | -0.1306055 | -0.2002617 | -0.2503272 | -0.1668848
|  |  | Déformation (unités) | [9 empty] | Déformation (unités)
Mesure n° |  |  | 0 | 0.00188 | 0.00235 | 0.003133333 | 0.0047 | 0.0094 |  | Mesure n° |  |  | 0 | 0.00188 | 0.00235 | 0.003133333 | 0.0047 | 0.0094
1 | Crayon | 3B | 0 | 0.06862718 | 0.06862718 | 0.08899687 | 0.1396634 | 0.2894889 |  | 1 | Crayon | 3B | 0 | -0.2426886 | -0.2310208 | -0.2960971 | -0.3906694 | -0.4122137
|  | 2B | 0 | 0.05258626 | 0.05814933 | 0.09279759 | 0.2573769 | 0.5978556 |  |  |  | 2B | 0 | -0.01783813 | -0.08632946 | -0.1157142 | -0.1379037 | -0.1888226
|  | B | 0 | 0.02442374 | 0.02899185 | 0.04767494 | 0.07951078 | 0.2485118 |  |  |  | B | 0 | -0.02356123 | -0.04289579 | -0.05536835 | -0.1049621 | -0.0460445
|  | HB | 0 | 0.09102806 | 0.1322483 | 0.2002617 | 0.3337695 | 0.6675391 |  |  |  | HB | 0 | -0.06256132 | -0.1177625 | -0.1510915 | -0.2107329 | -0.3079942
|  | H | 0 | 0.08621173 | 0.1330616 | 0.1330616 | 0.1580255 | 0.249756 |  |  |  | H | 0 | -0.03415271 | -0.05214261 | -0.07958045 | -0.1117342 | -0.3281456
|  | 2H | 0 | 0.2309302 | 0.3335658 | 0.3335658 | 0.4548625 | 0.4548625 |  |  |  | 2H | 0 | -0.07694319 | 0.09093286 | 0.5001307 | -0.07694319 | 0
|  | 3H | 0 | 0.8192525 | 1.001309 | 1.144353 | 1.309404 | 0.3337695 |  |  |  | 3H | 0 | -0.2143885 | 0.1000479 | 0 | 0.4668904 | 0.5717025
|  |  | Déformation (unités) | [9 empty] | Déformation (unités)
|  |  | 0 | 0.00188 | 0.00235 | 0.003133333 | 0.0047 | 0.0094 |  |  |  |  | 0 | 0.00188 | 0.00235 | 0.003133333 | 0.0047 | 0.0094
2 | Crayon | 3B | 0 | 0.05501103 | 0.07614503 | 0.09813814 | 0.1257395 | 0.2342544 |  | 2 | Crayon | 3B | 0 | -0.07702374 | -0.1306055 | -0.2002617 | -0.2503272 | -0.1668848
|  | 2B | 0 | 0.05084197 | 0.07473564 | 0.09247404 | 0.1453844 | 0.361808 |  |  |  | 2B | 0 | -0.03644779 | -0.1523518 | -0.2324207 | -0.3584033 | -0.3951982
|  | B | 0 | 0.04179168 | 0.04909555 | 0.07419179 | 0.1169172 | 0.3848955 |  |  |  | B | 0 | -0.04805519 | -0.07039861 | -0.08331043 | -0.1160586 | -0.1315747
|  | HB | 0 | 0.1667938 | 0.5913599 | 1.334351 | 1.918129 | 1.501144 |  |  |  | HB | 0 | -0.02281274 | -0.04991075 | -0.07555187 | -0.1045584 | -0.1816329
|  | H | 0 | 0.04184898 | 0.07559816 | 0.1305121 | 0.1178318 | 0.2669859 |  |  |  | H | 0 | 0.1567522 | 0.1434822 | 0.1369603 | 0.1115973 | 0
|  | 2H | 0 | 0 | 0.400122 | 0.555725 | 0.555725 | 0.555725 |  |  |  | 2H | 0 | -0.1304916 | -0.1667393 | 0.05265452 | -0.2000872 | 0.1765475
|  | 3H | 0 | 0.250109 | 0.4287582 | 0.5386962 | 1.000436 | 0.4287582 |  |  |  | 3H | 0 | -0.2857454 | -0.1666848 | -0.3750408 | 0 | 0.6667393
| Mesure de la résistance relative (deltaR/R0) en fonction de la déformation | [9 empty] | Mesure de la résistance relative (deltaR/R0) en fonction de la déformation